## Elementos
[11 empty] | Método de Análisis |  | DISTRITO MINERO | Au | Ag | As | Ba | Be | Bi | Ca | Cd | Ce | Co | Cs | Cu | Dy | Er | Eu | Fe | Ga | Gd | Ge | Ho | In | K | La | Li | Lu | Mn | Mo | Nb | Nd | Ni | Pb | Pr | Rb | Re | Sb | Se | Sm | Sn | Sr | Ta | Tb | Te | Th | Ti | Tl | Tm | U | V | W | Y | Yb | Zn
N | Código | Nombre | Este | Norte | Zona | Unidad Geol | Descripción | Cod_Proyecto | Laboratorio | N° Reporte/Informe | ME-MS89L | Au-AA24 |  | ppm | ppm | ppm | ppm | ppm | ppm | % | ppm | ppm | ppm | ppm | ppm | ppm | ppm | ppm | % | ppm | ppm | ppm | ppm | ppm | % | ppm | ppm | ppm | ppm | ppm | ppm | ppm | ppm | ppm | ppm | ppm | ppm | ppm | ppm | ppm | ppm | ppm | ppm | ppm | ppm | ppm | % | ppm | ppm | ppm | ppm | ppm | ppm | ppm | ppm
1 | 14f-RMT-058 | Afloramiento | 9242039 | 757500 | 17 | Vol. Tantahuatay | Dacita | SIGE | ALS_LAB | LI18143743-LI18166359 | 1 | 1 | Hualgayoc | <0.005 | <5 | 4 | 646 | 1.3 | 0.1 | 3.6 | <0.8 | 29.3 | 8.4 | 0.9 | 20 | 1.45 | 1.02 | 0.9 | 3.45 | 21.7 | 2.07 | 1.4 | 0.35 | <0.3 | 1.53 | 14.95 | 11 | 0.16 | 550 | <2 | 5.5 | 14.65 | 10 | 8.5 | 3.6 | 39.6 | <0.01 | 0.4 | <3 | 2.77 | <3 | 800 | 0.24 | 0.23 | <0.5 | 3 | 0.339 | 0.08 | 0.12 | 0.9 | 83 | 0.3 | 8.3 | 0.76 | 60
2 | 14f-RMT-059 | Afloramiento | 9247058 | 756819 | 17 | Vol. Tantahuatay | Toba | SIGE | ALS_LAB | LI18143743-LI18166359 | 1 | 1 | Hualgayoc | <0.005 | <5 | 4 | 682 | 1.1 | 0.1 | 3.7 | <0.8 | 37 | 9.3 | 1.4 | 30 | 2.05 | 1.32 | 1.03 | 3.57 | 24.9 | 2.76 | 1.3 | 0.39 | <0.3 | 1.46 | 18.3 | 5 | 0.19 | 650 | <2 | 6.1 | 18.5 | 20 | 9 | 4.5 | 29.1 | <0.01 | 0.3 | <3 | 3.39 | <3 | 880 | 0.33 | 0.4 | <0.5 | 3.3 | 0.376 | 0.07 | 0.15 | 1.1 | 116 | 0.4 | 11.4 | 1.13 | 80
3 | 14f-RMT-061 | Afloramiento | 9250257 | 759160 | 17 | Pulluicana | Caliza | SIGE | ALS_LAB | LI18143743-LI18166359 | 1 | 1 | Hualgayoc | <0.005 | <5 | 4 | 36 | 0.4 | 0.1 | >25.0 | <0.8 | 10.9 | 1.8 | 0.8 | <20 | 0.9 | 0.55 | 0.18 | 0.88 | 2.6 | 0.94 | <0.5 | 0.18 | <0.3 | 0.22 | 5.59 | 9 | 0.09 | 140 | <2 | 2.6 | 5.22 | 20 | 3.4 | 1.31 | 9.6 | <0.01 | <0.3 | 3 | 1.31 | <3 | 600 | 1.94 | 0.1 | 0.5 | 1.8 | 0.065 | 0.09 | 0.1 | 1.9 | 12 | 0.3 | 6.2 | 0.54 | 20
4 | 14f-RMT-062 | Afloramiento | 9252656 | 766420 | 17 | Farrat | Andesita | SIGE | ALS_LAB | LI18143743-LI18166359 | 1 | 1 | Hualgayoc | 1.43 | 23 | 2400 | 353 | 1.2 | 9.7 | 0.1 | 1 | 44.8 | 0.9 | 3.1 | 580 | 4.06 | 2.12 | 0.84 | 18.15 | 26 | 3.97 | 9.2 | 0.81 | 2.6 | 2.19 | 23.2 | 7 | 0.32 | 80 | 4 | 10 | 19.3 | 10 | 14500 | 5.58 | 89.9 | <0.01 | 156.5 | 41 | 4.59 | 48 | 20 | 0.54 | 0.55 | 38.5 | 13.7 | 0.394 | 1.18 | 0.31 | 2.1 | 145 | 14.5 | 21.3 | 2.25 | 100
5 | 14f-RMT-063 | Afloramiento | 9255233 | 767582 | 17 | Pulluicana | Caliza | SIGE | ALS_LAB | LI18143743-LI18166359 | 1 | 1 | Hualgayoc | 0.005 | <5 | 19 | 81 | 0.5 | 0.1 | >25.0 | <0.8 | 13.9 | 3.2 | 4.9 | 20 | 1.2 | 0.89 | 0.3 | 1.12 | 4.2 | 1.29 | <0.5 | 0.28 | <0.3 | 0.85 | 6.8 | 20 | 0.11 | 310 | <2 | 4.7 | 6.65 | 130 | 12.7 | 1.59 | 33 | <0.01 | 0.9 | 3 | 1.42 | <3 | 160 | 0.38 | 0.19 | 0.7 | 2.3 | 0.126 | 0.13 | 0.13 | 1.8 | 33 | 0.4 | 7.9 | 0.74 | 20
6 | 14f-RMT-064 | Afloramiento | 9257016 | 766729 | 17 | Pulluicana | Caliza | SIGE | ALS_LAB | LI18143743-LI18166359 | 1 | 1 | Hualgayoc | <0.005 | <5 | <4 | 8 | <0.4 | 0.1 | >25.0 | 1 | 3.3 | 0.7 | 0.2 | <20 | 0.23 | 0.15 | 0.03 | 0.22 | 0.7 | 0.24 | <0.5 | 0.05 | <0.3 | 0.1 | 2 | 2 | <0.05 | 130 | <2 | 1.9 | 1.49 | 20 | 2.7 | 0.48 | 2.5 | <0.01 | <0.3 | <3 | 0.26 | <3 | 460 | 0.33 | 0.04 | <0.5 | 0.4 | 0.014 | 0.04 | 0.02 | 1.1 | 7 | 0.3 | 1.8 | 0.09 | 20
7 | 14f-RMT-065 | Afloramiento | 9256833 | 770542 | 17 | Frailones | Toba | SIGE | ALS_LAB | LI18143743-LI18166359 | 1 | 1 | Hualgayoc | <0.005 | <5 | 9 | 651 | 2.6 | 0.4 | 1 | 0.9 | 51.8 | 6.3 | 8.9 | 30 | 1.61 | 1.07 | 0.91 | 3.47 | 28 | 2.33 | 1.3 | 0.35 | <0.3 | 1.41 | 31.2 | 30 | 0.18 | 450 | 2 | 8.9 | 19.85 | 20 | 40.7 | 6.09 | 66.7 | <0.01 | 3.3 | 5 | 2.88 | <3 | 400 | 0.8 | 0.29 | 0.9 | 7 | 0.217 | 0.86 | 0.2 | 2.6 | 55 | 1.7 | 11.1 | 1.01 | 100
8 | 14f-RMT-066 | Afloramiento | 9260087 | 772267 | 17 | Cajamarca | Caliza | SIGE | ALS_LAB | LI18143743-LI18166359 | 1 | 1 | Hualgayoc | <0.005 | 7 | 6 | 16 | 0.6 | 0.1 | >25.0 | 1.1 | 13.7 | 2.2 | 0.7 | <20 | 0.88 | 0.48 | 0.29 | 0.89 | 2.4 | 0.84 | <0.5 | 0.18 | <0.3 | 0.26 | 6.85 | 6 | 0.06 | 250 | 2 | 4.1 | 6.44 | 20 | 5.1 | 1.74 | 11.6 | <0.01 | 0.3 | <3 | 1.06 | <3 | 330 | 0.49 | 0.15 | 0.7 | 1.8 | 0.053 | 0.04 | 0.07 | 0.8 | 16 | 0.4 | 5.5 | 0.46 | 30
9 | 14f-RMT-067 | Afloramiento | 9244658 | 764954 | 17 | Chulec | Caliza | SIGE | ALS_LAB | LI18143743-LI18166359 | 1 | 1 | Hualgayoc | <0.005 | <5 | 5 | 31 | 1.3 | 0.1 | >25.0 | <0.8 | 32.4 | 3.8 | 1.8 | <20 | 2.44 | 1.38 | 0.51 | 1.27 | 6.6 | 2.65 | 0.5 | 0.41 | <0.3 | 0.56 | 16.65 | 13 | 0.17 | 270 | <2 | 4.9 | 13.9 | 20 | 27.3 | 3.81 | 39.9 | <0.01 | 0.3 | <3 | 2.95 | <3 | 480 | 0.29 | 0.36 | <0.5 | 5.4 | 0.095 | 0.16 | 0.18 | 1.1 | 23 | 0.6 | 13.5 | 1.3 | 50
10 | 14f-RMT-068 | Afloramiento | 9244842 | 761593 | 17 | Pariatambo | Caliza | SIGE | ALS_LAB | LI18143743-LI18166359 | 1 | 1 | Hualgayoc | <0.005 | <5 | 4 | 26 | 0.6 | 0.1 | >25.0 | 1 | 25.4 | 2.3 | 1.1 | <20 | 2.17 | 1.38 | 0.47 | 1.28 | 4 | 2.17 | 0.6 | 0.42 | <0.3 | 0.31 | 12.6 | 8 | 0.2 | 280 | <2 | 3.5 | 12.4 | 30 | 10.4 | 3.1 | 19.3 | <0.01 | <0.3 | <3 | 2.74 | <3 | 670 | 0.24 | 0.31 | <0.5 | 3.4 | 0.059 | 0.11 | 0.18 | 1.1 | 17 | 0.4 | 12.6 | 1.01 | 30
11 | 14f-RMT-069 | Afloramiento | 9243205 | 764433 | 17 | Nm-y | Andesita | SIGE | ALS_LAB | LI18143743-LI18166359 | 1 | 1 | Hualgayoc | <0.005 | <5 | <4 | 520 | 1.4 | 0.1 | 3.9 | 1.1 | 35.1 | 11.5 | 1.3 | 20 | 3.03 | 2.02 | 1 | 4.48 | 19.1 | 3.34 | 1.6 | 0.57 | <0.3 | 1.68 | 17.6 | 10 | 0.28 | 1000 | <2 | 6.2 | 17.3 | 20 | 9.9 | 4.32 | 54.2 | 0.02 | 0.4 | <3 | 3.48 | <3 | 720 | 0.3 | 0.44 | <0.5 | 4.4 | 0.373 | 0.24 | 0.25 | 1.6 | 125 | 0.5 | 16.9 | 1.63 | 90
12 | 14f-RMT-071 | Afloramiento | 9249007 | 764315 | 17 | Nm-di | Andesita | SIGE | ALS_LAB | LI18143743-LI18166359 | 1 | 1 | Hualgayoc | <0.005 | <5 | <4 | 587 | 1 | <0.1 | 3.9 | <0.8 | 32.8 | 10.2 | 2.3 | 20 | 2.04 | 1.07 | 0.87 | 3.41 | 21.5 | 2.79 | 1.8 | 0.37 | <0.3 | 1.52 | 16.6 | 15 | 0.16 | 840 | <2 | 5 | 18.05 | 10 | 13.7 | 4.15 | 46.7 | 0.01 | 0.4 | <3 | 3.3 | <3 | 560 | 0.26 | 0.33 | <0.5 | 3.7 | 0.336 | 0.31 | 0.14 | 1.3 | 111 | 0.4 | 11.6 | 0.87 | 80
13 | 14f-RMT-072 | Afloramiento | 9250369 | 764199 | 17 | Pulluicana | Caliza | SIGE | ALS_LAB | LI18143743-LI18166359 | 1 | 1 | Hualgayoc | <0.005 | <5 | <4 | 23 | 0.4 | <0.1 | >25.0 | <0.8 | 7.1 | 0.8 | 1 | <20 | 0.47 | 0.29 | 0.15 | 0.33 | 1.6 | 0.5 | <0.5 | 0.11 | <0.3 | 0.24 | 3.53 | <2 | <0.05 | 100 | <2 | <0.8 | 3.18 | 10 | 1.6 | 0.86 | 11.2 | <0.01 | 0.4 | <3 | 0.52 | <3 | 460 | <0.04 | 0.08 | <0.5 | 0.9 | 0.031 | 0.07 | 0.05 | 2.1 | 10 | <0.3 | 3.2 | 0.25 | 10
14 | 14f-RMT-073 | Afloramiento | 9244347 | 768671 | 17 | Secuecia volcánica Frailones | Toba | SIGE | ALS_LAB | LI18143743-LI18166359 | 1 | 1 | Hualgayoc | <0.005 | <5 | <4 | 551 | 1.2 | 0.1 | 4 | <0.8 | 30.8 | 10.7 | 3.1 | 30 | 2.44 | 1.63 | 0.97 | 3.42 | 20.8 | 2.94 | 1.3 | 0.56 | <0.3 | 1.75 | 17.65 | 8 | 0.23 | 770 | <2 | 6.5 | 17.1 | 20 | 10.6 | 3.84 | 67.7 | <0.01 | 0.4 | <3 | 3.29 | <3 | 660 | 0.49 | 0.39 | <0.5 | 4.8 | 0.295 | 0.26 | 0.2 | 2.1 | 112 | 0.4 | 16.3 | 1.24 | 70
15 | 14f-RMT-074 | Afloramiento | 9243796 | 771086 | 17 | Pulluicana | Caliza | SIGE | ALS_LAB | LI18143743-LI18166359 | 1 | 1 | Hualgayoc | <0.005 | <5 | 17 | 56 | <0.4 | 0.2 | >25.0 | <0.8 | 19.5 | 1.8 | 0.9 | <20 | 1.29 | 0.88 | 0.36 | 0.63 | 2.7 | 1.27 | <0.5 | 0.26 | <0.3 | 0.41 | 9.74 | 6 | 0.11 | 220 | <2 | 4 | 8.46 | 20 | 3.8 | 2.32 | 19.6 | <0.01 | <0.3 | 4 | 1.58 | <3 | 350 | 0.28 | 0.24 | 0.5 | 2.5 | 0.054 | 0.11 | 0.12 | 1.3 | 15 | 0.3 | 7.6 | 0.74 | 20
16 | 14f-RMT-075 | Afloramiento | 9248390 | 766604 | 17 | Pulluicana | Caliza | SIGE | ALS_LAB | LI18143743-LI18166359 | 1 | 1 | Hualgayoc | <0.005 | <5 | <4 | 89 | <0.4 | 0.1 | >25.0 | 0.9 | 22.2 | 2.1 | 1 | <20 | 1.89 | 1.2 | 0.42 | 0.73 | 3.9 | 1.28 | <0.5 | 0.34 | <0.3 | 0.79 | 10.2 | 10 | 0.16 | 170 | <2 | 6 | 9.27 | 20 | 5.4 | 2.65 | 32.6 | <0.01 | <0.3 | <3 | 1.89 | <3 | 480 | 0.45 | 0.27 | 1 | 3.8 | 0.111 | 0.17 | 0.2 | 1.8 | 17 | 0.5 | 11.7 | 1.21 | 20
17 | 14f-RMT-076 | Afloramiento | 9253472 | 768752 | 17 | Pariatambo | Caliza | SIGE | ALS_LAB | LI18143743-LI18166359 | 1 | 1 | Hualgayoc | <0.005 | <5 | 41 | 15 | <0.4 | 0.1 | >25.0 | 3.7 | 7.6 | 4.8 | 1.1 | <20 | 0.6 | 0.6 | 0.11 | 0.42 | 1.4 | 0.72 | <0.5 | 0.18 | <0.3 | 0.19 | 4.4 | 5 | 0.08 | 340 | <2 | 2.4 | 3.84 | 30 | 2.8 | 0.95 | 8 | <0.01 | 1.9 | <3 | 0.78 | <3 | 1380 | 0.64 | 0.09 | 0.5 | 1.2 | 0.032 | 1.16 | 0.06 | 2.6 | 22 | <0.3 | 6 | 0.4 | 200
18 | 14f-RMT-077 | Afloramiento | 9252861 | 767772 | 17 | Chulec | - | SIGE | ALS_LAB | LI18143743-LI18166359 | 1 | 1 | Hualgayoc | 0.642 | 8 | 3520 | 48 | 0.9 | 23.2 | 0.2 | 1.5 | 6.3 | <0.5 | 0.4 | 1980 | 4.99 | 2.58 | 0.54 | >25.0 | 56.9 | 3.63 | 10.2 | 0.95 | 0.7 | 0.38 | 3.18 | 11 | 0.33 | 70 | 2 | 9 | 4.03 | 20 | 320 | 0.9 | 14.7 | <0.01 | 1155 | 33 | 1.76 | 204 | <20 | 0.58 | 0.81 | 33 | 4.8 | 0.16 | 0.32 | 0.37 | 3.8 | 205 | 63.1 | 28.2 | 2.1 | 50
19 | 14f-RMT-078 | Afloramiento | 9249197 | 769035 | 17 | Chulec | - | SIGE | ALS_LAB | LI18143743-LI18166359 | 1 | 1 | Hualgayoc | <0.005 | 7 | 25 | 321 | 2.5 | 0.5 | 0.4 | 1.7 | 108 | 4.8 | 11.3 | 20 | 9.23 | 5.25 | 1.79 | 7.36 | 11.5 | 8.63 | 1.6 | 1.8 | <0.3 | 1.54 | 42.7 | 38 | 0.75 | 180 | 2 | 18.9 | 47.2 | 30 | 20.7 | 12.5 | 104 | <0.01 | 1.6 | 5 | 9.86 | <3 | 80 | 1.29 | 1.41 | 0.9 | 12 | 0.389 | 0.75 | 0.78 | 7.8 | 57 | 1.7 | 46.7 | 5.21 | 30
20 | 14f-RMT-079 | Afloramiento | 9253473 | 771417 | 17 | Frailones | Andesita | SIGE | ALS_LAB | LI18143743-LI18166359 | 1 | 1 | Hualgayoc | <0.005 | <5 | 10 | 559 | 2.9 | 0.4 | 0.5 | 0.8 | 37.5 | 7.8 | 14.5 | 20 | 1.72 | 0.98 | 0.78 | 2.71 | 34.3 | 2.42 | 1.3 | 0.3 | <0.3 | 1.13 | 17.4 | 18 | 0.18 | 640 | <2 | 6.5 | 14.75 | 20 | 55 | 4.08 | 66.9 | <0.01 | 2.8 | <3 | 2.42 | <3 | 220 | 0.34 | 0.3 | <0.5 | 6.5 | 0.26 | 1.23 | 0.13 | 2.6 | 70 | 0.8 | 10.4 | 1.11 | 120
21 | 14f-RMT-081 | Afloramiento | 9252847 | 771718 | 17 | Pulluicana | Caliza | SIGE | ALS_LAB | LI18143743-LI18166359 | 1 | 1 | Hualgayoc | <0.005 | <5 | <4 | 31 | <0.4 | 0.1 | >25.0 | 0.8 | 10.2 | 1.5 | 2.5 | <20 | 0.61 | 0.39 | 0.14 | 0.56 | 2 | 0.92 | <0.5 | 0.15 | <0.3 | 0.23 | 5.71 | 7 | 0.05 | 100 | 2 | 2 | 4.55 | 20 | 2.4 | 1.11 | 9.6 | <0.01 | 0.3 | <3 | 0.88 | <3 | 500 | 0.12 | 0.12 | <0.5 | 1.7 | 0.043 | 0.09 | 0.07 | 1.7 | 12 | <0.3 | 5.2 | 0.34 | 10
22 | 14f-RMT-082 | Afloramiento | 9256574 | 774074 | 17 | Pe-hu | Andesita | SIGE | ALS_LAB | LI18143743-LI18166359 | 1 | 1 | Hualgayoc | <0.005 | <5 | 22 | 771 | 1.6 | 0.1 | 3.6 | 4.8 | 42.3 | 13.2 | 17.2 | 30 | 3.65 | 2.7 | 1.33 | 3.71 | 18.9 | 4.51 | 1.6 | 0.82 | <0.3 | 2.36 | 22.1 | 12 | 0.33 | 4750 | 2 | 12.7 | 21.5 | 20 | 31.2 | 5.48 | 103.5 | <0.01 | 45.4 | <3 | 4.89 | <3 | 440 | 0.77 | 0.55 | <0.5 | 8.4 | 0.467 | 2.11 | 0.38 | 2.3 | 166 | 0.8 | 21.9 | 2.62 | 660
23 | 14f-RMT-083 | Afloramiento | 9259515 | 774159 | 17 | Pe-hu | Toba | SIGE | ALS_LAB | LI18143743-LI18166359 | 1 | 1 | Hualgayoc | <0.005 | <5 | <4 | 500 | 1.2 | 0.1 | 4.5 | 0.9 | 34.3 | 12 | 3.6 | 20 | 3.99 | 2.46 | 1.28 | 5.53 | 14.5 | 3.76 | 1.6 | 0.74 | <0.3 | 0.95 | 17.95 | 6 | 0.37 | 1190 | <2 | 8.5 | 19.1 | 10 | 6.3 | 4.27 | 25.8 | <0.01 | 0.5 | <3 | 4.69 | <3 | 550 | 0.54 | 0.53 | <0.5 | 4.9 | 0.469 | 0.16 | 0.3 | 1.3 | 114 | <0.3 | 21.6 | 2.24 | 40
24 | 14f-RMT-084 | Afloramiento | 9267441 | 767442 | 17 | Celendín | Lutita | SIGE | ALS_LAB | LI18143743-LI18166359 | 1 | 1 | Hualgayoc | <0.005 | <5 | 7 | 205 | 3.4 | 0.6 | 0.1 | 1.1 | 139 | 8.9 | 8.3 | 20 | 8.27 | 4.56 | 1.59 | 4.56 | 28.9 | 8.69 | 1.9 | 1.63 | <0.3 | 2.37 | 67.6 | 35 | 0.66 | 220 | 2 | 27.7 | 57.7 | 30 | 25.4 | 16.75 | 153.5 | <0.01 | 0.5 | <3 | 10.4 | 4 | 80 | 1.99 | 1.23 | <0.5 | 26.6 | 0.484 | 0.5 | 0.73 | 4.3 | 108 | 2.9 | 47.8 | 4.63 | 70
25 | 14f-RMT-085 | Afloramiento | 9265691 | 765888 | 17 | Cajamarca | Caliza | SIGE | ALS_LAB | LI18143743-LI18166359 | 1 | 1 | Hualgayoc | 0.006 | 6 | <4 | 4 | <0.4 | 0.1 | >25.0 | 1 | 2.5 | 0.5 | 0.4 | <20 | 0.11 | 0.15 | 0.05 | 0.21 | 0.6 | 0.14 | <0.5 | 0.03 | <0.3 | 0.09 | 1.46 | 4 | <0.05 | 100 | <2 | 2.1 | 1.09 | 20 | 1.3 | 0.3 | 3.6 | <0.01 | 0.4 | 5 | 0.23 | <3 | 330 | 0.16 | 0.03 | 0.9 | 0.4 | 0.012 | 0.06 | 0.01 | 0.5 | 4 | <0.3 | 1.7 | 0.12 | 10
26 | 14f-RMT-086 | Afloramiento | 9261085 | 760705 | 17 | Centro V° Tantahuatay | Toba | SIGE | ALS_LAB | LI18143743-LI18166359 | 1 | 1 | Hualgayoc | <0.005 | 5 | <4 | 559 | 1.5 | 0.1 | 5 | 1.2 | 32.9 | 11.6 | 1.4 | 50 | 2.01 | 1.29 | 1.28 | 4.41 | 23.2 | 3.2 | 1.6 | 0.49 | <0.3 | 1.65 | 18.35 | 15 | 0.2 | 870 | <2 | 7.1 | 19.65 | 20 | 9.5 | 4.72 | 45 | <0.01 | 0.4 | 5 | 3.73 | <3 | 820 | 0.4 | 0.38 | <0.5 | 2.3 | 0.424 | 0.34 | 0.18 | 1 | 150 | 0.4 | 14.6 | 1.37 | 120
27 | 14f-RMT-087 | Afloramiento | 9261764 | 761812 | 17 | Quilquiñan | Caliza | SIGE | ALS_LAB | LI18143743-LI18166359 | 1 | 1 | Hualgayoc | <0.005 | <5 | <4 | 14 | 0.6 | 0.2 | >25.0 | 0.8 | 15.5 | 1.3 | 0.6 | <20 | 1.42 | 1.04 | 0.25 | 0.82 | 1.9 | 1.49 | <0.5 | 0.28 | <0.3 | 0.24 | 7.88 | <2 | 0.13 | 1100 | <2 | 1.7 | 7.13 | 20 | 4.4 | 1.82 | 9.6 | 0.01 | <0.3 | 3 | 1.59 | <3 | 310 | 0.1 | 0.16 | <0.5 | 2.4 | 0.035 | 0.06 | 0.16 | 0.6 | 8 | <0.3 | 10.8 | 0.75 | 10
28 | 14f-RMT-088 | Afloramiento | 9259953 | 763351 | 17 | Quilquiñan | Lutita | SIGE | ALS_LAB | LI18143743-LI18166359 | 1 | 1 | Hualgayoc | <0.005 | <5 | <4 | 29 | <0.4 | 0.1 | >25.0 | 0.8 | 14.7 | 1.5 | 0.6 | <20 | 1.05 | 0.73 | 0.25 | 0.72 | 2.5 | 1.23 | <0.5 | 0.25 | <0.3 | 0.38 | 7.47 | 3 | 0.09 | 240 | <2 | 2.6 | 6.15 | 10 | 4 | 1.66 | 17.5 | <0.01 | 0.3 | <3 | 1.12 | <3 | 600 | 0.14 | 0.19 | <0.5 | 2.2 | 0.054 | 0.06 | 0.08 | 1.3 | 14 | 0.4 | 6.9 | 0.65 | 10
29 | 14f-RMT-089 | Afloramiento | 9257215 | 759143 | 17 | Nm-di | Andesita | SIGE | ALS_LAB | LI18143743-LI18166359 | 1 | 1 | Hualgayoc | 0.005 | <5 | 26 | 828 | 0.7 | 0.6 | 0.1 | <0.8 | 27.8 | 0.5 | 10.3 | 30 | 1.08 | 0.78 | 0.42 | 3.99 | 24.3 | 1.29 | 0.8 | 0.24 | <0.3 | 3.8 | 15.2 | <2 | 0.13 | 110 | <2 | 7.4 | 13.2 | 10 | 40.2 | 3.17 | 170 | <0.01 | 2.7 | <3 | 1.86 | <3 | 80 | 0.43 | 0.17 | <0.5 | 3.7 | 0.352 | 3.57 | 0.12 | 1.2 | 119 | 0.9 | 7.8 | 1.1 | 40
30 | 14f-RMT-091 | Cerro Corona | 9249796 | 761878 | 17 | Nm-di | Monzodiorita | SIGE | ALS_LAB | LI18143743-LI18166359 | 1 | 1 | Hualgayoc | <0.005 | <5 | <4 | 593 | 1 | <0.1 | 4 | <0.8 | 34 | 11.7 | 1.8 | 20 | 2.18 | 1.18 | 0.95 | 3.74 | 21.4 | 2.73 | 1.3 | 0.41 | <0.3 | 1.68 | 16.35 | 12 | 0.19 | 800 | 2 | 5.4 | 17.2 | 20 | 11.7 | 4.24 | 49.8 | <0.01 | 0.4 | <3 | 2.82 | 5 | 770 | 0.45 | 0.32 | <0.5 | 4 | 0.343 | 0.24 | 0.16 | 1.4 | 122 | 0.6 | 11.8 | 1.23 | 90
31 | 14f-RMT-092 | Cerro Corona | 9249874 | 761584 | 17 | Nm-di | Caliza | SIGE | ALS_LAB | LI18143743-LI18166359 | 1 | 1 | Hualgayoc | <0.005 | <5 | 4 | 415 | <0.4 | 0.1 | >25.0 | 0.8 | 10.5 | 1.1 | 1.1 | <20 | 0.91 | 0.56 | 0.29 | 0.77 | 1.8 | 0.98 | <0.5 | 0.18 | <0.3 | 0.17 | 6.08 | 3 | 0.09 | 120 | <2 | 2.1 | 4.91 | 20 | 7.8 | 1.33 | 6 | 0.01 | <0.3 | <3 | 0.88 | <3 | 770 | 0.07 | 0.13 | 0.6 | 1.8 | 0.045 | 0.17 | 0.09 | 2.4 | 14 | <0.3 | 6.5 | 0.55 | 60
32 | 14f-RMT-093 | Cerro Corona | 9249050 | 763562 | 17 | Nm-di | Monzodiorita | SIGE | ALS_LAB | LI18143743-LI18166359 | 1 | 1 | Hualgayoc | <0.005 | <5 | <4 | 620 | 1 | 0.2 | 4 | <0.8 | 35.3 | 9.4 | 1.8 | 20 | 1.83 | 1.06 | 0.97 | 3.58 | 22.1 | 2.6 | 1.3 | 0.45 | <0.3 | 1.76 | 17.1 | 19 | 0.17 | 800 | <2 | 6.4 | 17.8 | 20 | 12.9 | 4.28 | 53.3 | <0.01 | 0.3 | <3 | 3.25 | <3 | 770 | 0.35 | 0.32 | <0.5 | 4.1 | 0.354 | 0.25 | 0.17 | 1.5 | 112 | 0.3 | 11.2 | 0.97 | 80
33 | 14f-MMT-094 | Cerro Jesús | 9252210 | 764119 | 17 | Nm-di | Andesita | SIGE | ALS_LAB | LI18143743-LI18166359 | 1 | 1 | Hualgayoc | 0.075 | 9 | 271 | 295 | 0.7 | 3 | 0.1 | 1.9 | 39.1 | 7 | 8.1 | 530 | 1.22 | 0.85 | 0.85 | 14.25 | 20.3 | 1.77 | 4.1 | 0.26 | 0.6 | 2.41 | 21.4 | 10 | 0.1 | 100 | 2 | 7 | 17.3 | 10 | 48.1 | 4.74 | 100 | <0.01 | 42.9 | 18 | 2.97 | 9 | 50 | 0.42 | 0.24 | 1.7 | 3 | 0.259 | 8.71 | 0.14 | 2.6 | 67 | 4.5 | 8 | 0.8 | 290
34 | 14f-RMT-095 | - | 9253023 | 760841 | 17 | Nm-di | Andesita | SIGE | ALS_LAB | LI18143743-LI18166359 | 1 | 1 | Hualgayoc | 0.013 | 6 | 49 | 762 | 0.6 | 0.7 | 0.2 | 1 | 48.5 | 4.5 | 2.5 | 100 | 1.85 | 1.03 | 1.19 | 2.08 | 23.7 | 2.84 | 1.7 | 0.33 | <0.3 | 1.73 | 23.5 | 20 | 0.16 | 30 | 2 | 9.6 | 22.7 | 20 | 74.8 | 6.1 | 55 | <0.01 | 4.1 | <3 | 4.41 | <3 | 930 | 0.44 | 0.35 | 0.8 | 4.2 | 0.376 | 1.01 | 0.16 | 1.4 | 112 | 1 | 10.3 | 0.98 | 30
35 | 14f-RMT-096 | - | 9252673 | 760975 | 17 | Nm-di | Andesita | SIGE | ALS_LAB | LI18143743-LI18166359 | 1 | 1 | Hualgayoc | 0.026 | 7 | 16 | 803 | 1.5 | 1.1 | 0.1 | 2.2 | 40.4 | 7.6 | 6.7 | 60 | 1.87 | 1.03 | 0.75 | 3.44 | 25 | 2.06 | 2.4 | 0.34 | <0.3 | 2.67 | 19.15 | 8 | 0.16 | 70 | 9 | 8.5 | 18.05 | 30 | 59.2 | 5.2 | 92.9 | 0.06 | 5.6 | <3 | 2.62 | 3 | 340 | 0.49 | 0.27 | 0.7 | 4.2 | 0.411 | 2.43 | 0.17 | 1.5 | 112 | 0.9 | 10.1 | 0.87 | 250
36 | 14f-RMT-097 | - | 9252440 | 760394 | 17 | Nm-di | Andesita | SIGE | ALS_LAB | LI18143743-LI18166359 | 1 | 1 | Hualgayoc | 0.015 | 6 | 47 | 776 | 0.6 | 0.7 | 0.1 | 1.3 | 35.6 | 6.7 | 3.7 | 130 | 1.38 | 0.71 | 0.75 | 2.62 | 20.5 | 2 | 1.3 | 0.26 | <0.3 | 2.1 | 16.2 | 41 | 0.1 | 30 | 5 | 7.7 | 16.3 | 30 | 57.5 | 4.57 | 72.7 | <0.01 | 5.1 | <3 | 2.82 | 3 | 920 | 0.45 | 0.22 | 0.5 | 3.1 | 0.359 | 1.63 | 0.15 | 1.2 | 131 | 1.2 | 7.4 | 0.59 | 30
37 | 14f-RMT-098 | Cerro Corona | 9252213 | 761091 | 17 | Nm-di | Toba | SIGE | ALS_LAB | LI18143743-LI18166359 | 1 | 1 | Hualgayoc | <0.005 | 6 | 6 | 825 | 1.8 | 0.2 | 1.6 | 1 | 20.8 | 1.7 | 7.6 | <20 | 1.02 | 0.55 | 0.35 | 1.41 | 20 | 1.16 | 1.2 | 0.22 | <0.3 | 2.47 | 10.55 | 28 | 0.06 | 320 | <2 | 5 | 8.37 | 20 | 15.4 | 2.52 | 96.8 | 0.01 | 2.8 | <3 | 1.57 | <3 | 700 | 0.29 | 0.2 | <0.5 | 4.6 | 0.103 | 0.47 | 0.06 | 2.5 | 21 | 0.4 | 5.7 | 0.59 | 40
38 | 14f-RMT-099 | Afloramiento | 9251202 | 761093 | 17 | Pulluicana | Caliza | SIGE | ALS_LAB | LI18143743-LI18166359 | 1 | 1 | Hualgayoc | <0.005 | 5 | 30 | 42 | 0.7 | 0.2 | >25.0 | 1.1 | 17.3 | 2.3 | 3.3 | <20 | 1.53 | 1.05 | 0.3 | 0.83 | 3.7 | 1.52 | <0.5 | 0.31 | <0.3 | 0.38 | 9.48 | 14 | 0.14 | 680 | 2 | 4.7 | 9.03 | 20 | 4.5 | 2.13 | 19.9 | <0.01 | 1.1 | 3 | 1.57 | <3 | 380 | 0.25 | 0.21 | <0.5 | 3 | 0.093 | 0.99 | 0.16 | 3.4 | 22 | 0.4 | 10 | 1.07 | 40
39 | 14f-RMT-111 | Afloramiento | 9244965 | 755187 | 17 | Vol. Tantahuatay | Toba | SIGE | ALS_LAB | LI18143743-LI18166359 | 1 | 1 | Hualgayoc | <0.005 | <5 | 4 | 535 | 1.3 | 0.2 | 3.7 | 0.9 | 29.8 | 8.6 | 2.1 | 20 | 1.45 | 0.92 | 0.9 | 3.45 | 22.5 | 2.68 | 1.1 | 0.32 | <0.3 | 1.57 | 14.05 | 12 | 0.16 | 630 | <2 | 7 | 13.8 | 20 | 10.9 | 3.81 | 57.3 | <0.01 | 0.6 | <3 | 3.06 | <3 | 810 | 0.43 | 0.35 | <0.5 | 2.9 | 0.334 | 0.28 | 0.12 | 1.3 | 95 | 0.4 | 9.7 | 0.86 | 70
40 | 14f-RMT-112 | Afloramiento | 9245042 | 749524 | 17 | Inca | Travertino | SIGE | ALS_LAB | LI18143743-LI18166359 | 1 | 1 | Hualgayoc | <0.005 | 5 | 70 | 195 | 1.1 | 0.2 | >25.0 | 0.9 | 0.4 | <0.5 | 0.5 | <20 | 0.09 | 0.04 | <0.03 | 0.26 | <0.5 | 0.07 | 0.9 | 0.01 | <0.3 | 0.09 | 0.3 | 2 | <0.05 | 500 | <2 | <0.8 | 0.28 | 20 | 1.2 | 0.07 | 1 | <0.01 | 18.1 | <3 | 0.1 | <3 | 300 | <0.04 | 0.01 | 0.5 | 0.1 | <0.005 | 0.98 | 0.02 | <0.2 | 2 | <0.3 | 1.1 | 0.04 | <10
41 | 14f-RMT-113 | Afloramiento | 9248569 | 756273 | 17 | Centro V° Tantahuatay | Toba | SIGE | ALS_LAB | LI18143743-LI18166359 | 1 | 1 | Hualgayoc | <0.005 | <5 | 8 | 647 | 1.1 | 0.2 | 4.3 | 0.9 | 38.4 | 9.4 | 2.3 | 20 | 2.48 | 1.06 | 1.06 | 2.97 | 23.4 | 2.87 | 1.6 | 0.41 | <0.3 | 1.96 | 20.7 | 11 | 0.14 | 810 | 3 | 6.6 | 21.5 | 20 | 9.6 | 5.26 | 51 | <0.01 | 0.7 | <3 | 3.49 | <3 | 930 | 0.34 | 0.35 | <0.5 | 3.8 | 0.398 | 0.3 | 0.16 | 1.2 | 132 | 0.6 | 12.8 | 1.18 | 80
42 | 14f-RMT-114 | Afloramiento | 9252085 | 759479 | 17 | Pariatambo | Marmol | SIGE | ALS_LAB | LI18143743-LI18166359 | 1 | 1 | Hualgayoc | <0.005 | <5 | 40 | 4 | 1.7 | 1.6 | >25.0 | 1.6 | 54 | 4.7 | 2.5 | <20 | 5.56 | 3.51 | 1.01 | 1.95 | 10.4 | 5.21 | 0.9 | 1.04 | <0.3 | 0.08 | 27.3 | 16 | 0.49 | 480 | <2 | 12.5 | 25.1 | 30 | 8.7 | 6.4 | 2 | 0.05 | 3.9 | 4 | 4.98 | <3 | 110 | 1.13 | 0.81 | 0.6 | 9.5 | 0.291 | 0.6 | 0.44 | 5.5 | 58 | 0.8 | 35.4 | 2.91 | 120
43 | 14f-RMT-115 | Afloramiento | 9252394 | 759831 | 17 | Nm-di | Dacita | SIGE | ALS_LAB | LI18143743-LI18166359 | 1 | 1 | Hualgayoc | 0.02 | 10 | 6 | 646 | 2.1 | 0.5 | 1.1 | 1.8 | 35.6 | 2.4 | 6.8 | 50 | 1.8 | 0.97 | 0.82 | 3.19 | 22.2 | 1.94 | 1.4 | 0.34 | <0.3 | 2.05 | 16.7 | 19 | 0.12 | 300 | 3 | 8.5 | 15.7 | 30 | 37.2 | 4.38 | 61.1 | <0.01 | 0.7 | 3 | 3.1 | <3 | 400 | 0.52 | 0.27 | <0.5 | 6.9 | 0.316 | 0.94 | 0.16 | 2.1 | 104 | 0.5 | 9.8 | 0.85 | 80
44 | 14f-RMT-116 | Afloramiento | 9250880 | 759507 | 17 | Pariatambo | Caliza | SIGE | ALS_LAB | LI18143743-LI18166359 | 1 | 1 | Hualgayoc | <0.005 | 7 | 4 | 27 | <0.4 | 0.2 | >25.0 | 4 | 7.2 | 0.7 | 1 | <20 | 0.58 | 0.5 | 0.1 | 0.46 | 1 | 0.57 | <0.5 | 0.15 | <0.3 | 0.17 | 3.93 | 5 | <0.05 | 110 | <2 | 2.2 | 3.23 | 20 | 2.9 | 0.78 | 5.8 | <0.01 | 0.5 | 7 | 0.6 | <3 | 520 | 0.1 | 0.11 | <0.5 | 1 | 0.026 | 0.36 | 0.08 | 1 | 7 | <0.3 | 5.5 | 0.4 | 90
45 | 14f-RMT-117 | Afloramiento | 9262377 | 772648 | 17 | Cajamarca | Margas | SIGE | ALS_LAB | LI18143743-LI18166359 | 1 | 1 | Hualgayoc | <0.005 | 7 | <4 | 351 | 1.4 | 0.3 | 13 | <0.8 | 64.6 | 4.3 | 2.2 | <20 | 4.73 | 3.02 | 1.06 | 1.76 | 10.6 | 4.64 | 1.1 | 0.98 | 0.4 | 2.2 | 32.4 | 17 | 0.52 | 280 | <2 | 16.3 | 27.9 | 20 | 15.3 | 7.51 | 94 | <0.01 | 0.3 | <3 | 5.3 | <3 | 230 | 1.06 | 0.78 | <0.5 | 13.8 | 0.277 | 0.39 | 0.42 | 3.2 | 42 | 1.4 | 28.9 | 3.29 | 40
46 | 14f-RMT-118 | Afloramiento | 9263538 | 770920 | 17 | Cajamarca | Caliza | SIGE | ALS_LAB | LI18143743-LI18166359 | 1 | 1 | Hualgayoc | <0.005 | 10 | <4 | 2 | <0.4 | 0.2 | >25.0 | 1.3 | 0.6 | 0.5 | 0.1 | <20 | 0.12 | 0.08 | 0.03 | 0.12 | <0.5 | 0.1 | <0.5 | 0.02 | <0.3 | 0.08 | 0.5 | <2 | <0.05 | 50 | <2 | 1.5 | 0.49 | 20 | 1.4 | 0.08 | 0.9 | <0.01 | <0.3 | 5 | 0.06 | <3 | 530 | <0.04 | 0.02 | <0.5 | 0.1 | <0.005 | <0.02 | 0.01 | 0.9 | 4 | <0.3 | 5.5 | 0.05 | 10
47 | 14f-RMT-119 | Afloramiento | 9263081 | 766120 | 17 | Cajamarca | Caliza | SIGE | ALS_LAB | LI18143743-LI18166359 | 1 | 1 | Hualgayoc | <0.005 | 5 | <4 | 2 | <0.4 | 0.2 | >25.0 | 0.9 | 1 | 0.5 | 0.1 | <20 | 0.13 | 0.12 | 0.06 | 0.12 | <0.5 | 0.14 | <0.5 | 0.03 | <0.3 | 0.08 | 0.54 | <2 | <0.05 | 40 | <2 | <0.8 | 0.63 | 10 | 1.4 | 0.13 | 1 | 0.02 | <0.3 | 3 | 0.09 | <3 | 600 | 0.07 | 0.02 | <0.5 | 0.2 | 0.005 | 0.02 | 0.03 | 0.5 | 2 | <0.3 | 0.7 | 0.09 | <10
48 | 14f-RMT-121 | Afloramiento | 9259873 | 765836 | 17 | Pulluicana | Caliza | SIGE | ALS_LAB | LI18143743-LI18166359 | 1 | 1 | Hualgayoc | <0.005 | 9 | <4 | 18 | <0.4 | 0.2 | >25.0 | 1.1 | 11.3 | 1.1 | 0.9 | <20 | 0.81 | 0.51 | 0.17 | 0.52 | 2.3 | 0.89 | <0.5 | 0.15 | <0.3 | 0.24 | 6.43 | 6 | 0.05 | 390 | <2 | 3.6 | 5.25 | 20 | 3.9 | 1.43 | 9.4 | <0.01 | <0.3 | 3 | 1.04 | <3 | 350 | 0.19 | 0.11 | <0.5 | 1.8 | 0.038 | 0.04 | 0.07 | 0.8 | 12 | <0.3 | 5.9 | 0.37 | 20
49 | 14f-RMT-122 | Afloramiento | 9260547 | 769031 | 17 | Quilquiñan | Caliza | SIGE | ALS_LAB | LI18143743-LI18166359 | 1 | 1 | Hualgayoc | <0.005 | 9 | <4 | 206 | 0.8 | 0.3 | 19.4 | 1.2 | 41.8 | 3.2 | 1.9 | <20 | 3.46 | 1.95 | 0.74 | 1.14 | 6.5 | 3.75 | 0.8 | 0.65 | <0.3 | 1.42 | 19.7 | 14 | 0.36 | 200 | <2 | 10.6 | 18.35 | 20 | 11.1 | 4.57 | 64.1 | <0.01 | 0.4 | <3 | 3.37 | <3 | 330 | 0.62 | 0.47 | <0.5 | 8.8 | 0.194 | 0.37 | 0.31 | 2.4 | 28 | 0.8 | 20.4 | 2.48 | 20
50 | 14f-RMT-123 | Afloramiento | 9258346 | 755836 | 17 | Centro V° Tantahuatay | Andesita porfirítica | SIGE | ALS_LAB | LI18143743-LI18166359 | 1 | 1 | Hualgayoc | <0.005 | 5 | 6 | 845 | 1.6 | 0.1 | 2.4 | <0.8 | 44.6 | 12.3 | 1.1 | 30 | 2.07 | 1.17 | 1.37 | 3.85 | 23.4 | 3.16 | 1.4 | 0.4 | 0.4 | 1.75 | 24.6 | 12 | 0.12 | 730 | <2 | 5.6 | 27.8 | 20 | 10.1 | 6.58 | 45.3 | <0.01 | 0.5 | <3 | 3.94 | <3 | 750 | 0.74 | 0.47 | <0.5 | 2.7 | 0.47 | 0.18 | 0.12 | 1.1 | 163 | 0.6 | 11.7 | 0.96 | 100
51 | 14f-RMT-124 | Afloramiento | 9259108 | 754635 | 17 | Nm-an/ta | Andesita porfirítica | SIGE | ALS_LAB | LI18143743-LI18166359 | 1 | 1 | Hualgayoc | <0.005 | <5 | 7 | 821 | 2.4 | 0.2 | 1.6 | 0.9 | 40.3 | 10.7 | 2.2 | 30 | 2.71 | 1.37 | 1.22 | 4.33 | 26.1 | 3.14 | 1.4 | 0.53 | <0.3 | 1.7 | 21.9 | 15 | 0.19 | 750 | 2 | 7.3 | 23 | 20 | 10.8 | 5.95 | 55 | <0.01 | 1.8 | <3 | 4.38 | <3 | 400 | 0.38 | 0.42 | <0.5 | 5.5 | 0.46 | 0.32 | 0.19 | 1.7 | 166 | 0.6 | 13.4 | 1.44 | 130
52 | 14f-RMT-125 | Afloramiento | 9259098 | 754645 | 17 | Nm-an/ta | Andesita porfirítica | SIGE | ALS_LAB | LI18143743-LI18166359 | 1 | 1 | Hualgayoc | <0.005 | <5 | 4 | 636 | 1.9 | 0.1 | 3.9 | 1.1 | 37.7 | 11.1 | 1.5 | 30 | 2.58 | 1.59 | 1.08 | 3.76 | 21.3 | 2.92 | 1.2 | 0.46 | <0.3 | 1.78 | 18.95 | 16 | 0.16 | 780 | <2 | 6.2 | 19.05 | 20 | 17.9 | 5.06 | 54.4 | <0.01 | 0.4 | 4 | 3.79 | <3 | 770 | 0.3 | 0.36 | <0.5 | 4.4 | 0.375 | 0.28 | 0.14 | 1.3 | 130 | 0.3 | 14.3 | 1.28 | 90
53 | 14f-RMT-126 | Afloramiento | 9262270 | 750719 | 17 | Vol. Tantahuatay | Toba | SIGE | ALS_LAB | LI18143743-LI18166359 | 1 | 1 | Hualgayoc | <0.005 | <5 | 4 | 372 | 1.2 | 0.1 | 8.5 | <0.8 | 31.3 | 9.4 | 1.2 | 20 | 1.84 | 0.98 | 0.97 | 3.5 | 18.4 | 2.47 | 1.2 | 0.36 | 0.4 | 1.52 | 15.7 | 14 | 0.14 | 1760 | <2 | 6.2 | 15.85 | 10 | 9.6 | 4.1 | 43.5 | <0.01 | 0.4 | 6 | 3.1 | <3 | 740 | 0.41 | 0.31 | <0.5 | 2.3 | 0.361 | 0.17 | 0.17 | 1.3 | 112 | 0.3 | 11.4 | 0.91 | 70
54 | 14f-RMT-127 | Afloramiento | 9262976 | 750135 | 17 | Vol. Tantahuatay | Toba | SIGE | ALS_LAB | LI18143743-LI18166359 | 1 | 1 | Hualgayoc | <0.005 | 6 | 105 | 151 | 2 | 0.2 | 0.5 | 1 | 51.3 | 7.4 | 0.8 | 80 | 2.68 | 1.36 | 1.62 | 4.81 | 28.8 | 3.96 | 1.5 | 0.55 | <0.3 | 0.45 | 18.05 | 12 | 0.19 | 100 | <2 | 8.5 | 25.4 | 20 | 12.8 | 6.12 | 11.2 | <0.01 | 1.2 | <3 | 4.58 | <3 | 120 | 0.46 | 0.45 | 0.5 | 4.4 | 0.467 | 0.13 | 0.19 | 1.7 | 127 | 0.6 | 14.9 | 1.37 | 60
55 | 14f-RMT-128 | Afloramiento | 9261195 | 756977 | 17 | Pariatambo | Caliza | SIGE | ALS_LAB | LI18143743-LI18166359 | 1 | 1 | Hualgayoc | <0.005 | <5 | 6 | 33 | 0.8 | 0.3 | >25.0 | <0.8 | 34.1 | 3.7 | 5.9 | <20 | 2.52 | 1.29 | 0.54 | 1.08 | 7.6 | 2.37 | 0.6 | 0.47 | <0.3 | 0.59 | 17.5 | 13 | 0.16 | 400 | <2 | 6.5 | 15.65 | 20 | 6.7 | 4.06 | 38.5 | 0.01 | 0.3 | 7 | 2.69 | <3 | 560 | 0.34 | 0.35 | <0.5 | 6 | 0.126 | 0.19 | 0.22 | 1.2 | 30 | 0.7 | 13.9 | 1.22 | 40
56 | 14f-RMT-129 | Afloramiento | 9262274 | 753973 | 17 | Vol. Tantahuatay | Caliza | SIGE | ALS_LAB | LI18143743-LI18166359 | 1 | 1 | Hualgayoc | <0.005 | <5 | <4 | 85 | 0.5 | 0.2 | >25.0 | 0.9 | 18.8 | 1.1 | 1.2 | <20 | 1.22 | 0.86 | 0.29 | 0.36 | 3.5 | 1.46 | <0.5 | 0.27 | <0.3 | 0.66 | 9 | 9 | 0.15 | 110 | <2 | 4.5 | 8.06 | 20 | 5 | 2.28 | 30.7 | <0.01 | <0.3 | 5 | 1.56 | <3 | 570 | 0.26 | 0.19 | <0.5 | 3.1 | 0.069 | 0.12 | 0.15 | 1.7 | 15 | 0.4 | 8.5 | 1.01 | 20
57 | 14f-RMT-131 | Mina Sinchao | 9258022 | 756563 | 17 | Vol. Tantahuatay | Andesita porfirítica | SIGE | ALS_LAB | LI18143743-LI18166359 | 1 | 1 | Hualgayoc | <0.005 | <5 | 4 | 738 | 1.4 | 0.1 | 4 | 1.2 | 34.8 | 11.5 | 1.7 | 30 | 2.26 | 1.13 | 0.93 | 4.28 | 22.6 | 2.84 | 1.5 | 0.42 | <0.3 | 1.54 | 17.4 | 11 | 0.17 | 820 | <2 | 5.5 | 18.95 | 20 | 9.8 | 4.62 | 42.1 | 0.01 | 0.6 | <3 | 3.42 | <3 | 800 | 0.24 | 0.38 | <0.5 | 3 | 0.405 | 0.3 | 0.19 | 1 | 148 | <0.3 | 13.3 | 1.11 | 130
58 | 14f-RMT-132 | Mina Cleopatra | 9255658 | 758906 | 17 | Pulluicana | Mármol | SIGE | ALS_LAB | LI18143743-LI18166359 | 1 | 1 | Hualgayoc | <0.005 | <5 | 5 | 39 | 0.9 | 0.2 | >25.0 | 2.7 | 28.5 | 4.7 | 3.8 | 40 | 2.11 | 1.11 | 0.38 | 0.99 | 6.2 | 2.04 | <0.5 | 0.38 | <0.3 | 0.5 | 13.75 | 9 | 0.14 | 960 | <2 | 5.5 | 12.65 | 20 | 3.3 | 3.46 | 35.6 | <0.01 | 1.7 | <3 | 2.38 | <3 | 940 | 0.31 | 0.29 | <0.5 | 4.9 | 0.103 | 0.84 | 0.19 | 1.4 | 27 | 0.3 | 13.8 | 1.17 | 670
59 | 14f-RMT-133 | Mina Cleopatra | 9255605 | 758828 | 17 | Zona de alt. Hidortermal | Mármol | SIGE | ALS_LAB | LI18143743-LI18166359 | 1 | 1 | Hualgayoc | 0.006 | <5 | 59 | 11 | 0.7 | 0.7 | >25.0 | 1.1 | 36.7 | 4 | 1.2 | 70 | 3 | 1.95 | 0.54 | 1.13 | 9.2 | 3.18 | 0.7 | 0.55 | <0.3 | 0.15 | 17.3 | 3 | 0.23 | 2210 | 2 | 8.4 | 16.4 | 20 | 31.1 | 4.53 | 5.5 | <0.01 | 25.3 | <3 | 2.76 | <3 | 400 | 0.45 | 0.51 | 1.1 | 7.4 | 0.162 | 0.18 | 0.32 | 2.1 | 41 | 1.8 | 17.9 | 1.85 | 170
60 | 14f-RMT-134 | Mina Cleopatra | 9255605 | 758828 | 17 | Zona de alt. Hidortermal | Areniscas cuarzosas | SIGE | ALS_LAB | LI18143743-LI18166359 | 1 | 1 | Hualgayoc | 0.365 | 28 | 960 | 39 | <0.4 | 42.6 | 0.2 | 1.6 | 6 | 2.3 | 0.5 | 4310 | 0.27 | 0.08 | 0.06 | >25.0 | 9.5 | 0.4 | 1 | 0.04 | 1.5 | 0.14 | 2.55 | 3 | <0.05 | 70 | <2 | 1.8 | 3.38 | 10 | 301 | 0.83 | 3.7 | 0.02 | 518 | 8 | 0.51 | 28 | 250 | 0.08 | 0.04 | 8.7 | 0.9 | 0.036 | 0.37 | 0.03 | 2 | 14 | 13.8 | 1.6 | 0.15 | 140
61 | 14f-RMT-135 | Mina Cleopatra | 9252840 | 761516 | 17 | Pulluicana | Caliza | SIGE | ALS_LAB | LI18143743-LI18166359 | 1 | 1 | Hualgayoc | 0.014 | 6 | 5 | 87 | <0.4 | 0.1 | >25.0 | 1.5 | 5.9 | 1 | 1.7 | <20 | 0.44 | 0.25 | 0.17 | 0.38 | 1.4 | 0.6 | <0.5 | 0.09 | 0.4 | 0.12 | 3.46 | 10 | <0.05 | 90 | 2 | 2.4 | 3.02 | 20 | 13.4 | 0.9 | 4.3 | <0.01 | 0.8 | 5 | 0.48 | <3 | 1010 | 0.16 | 0.05 | <0.5 | 0.9 | 0.032 | 0.22 | 0.03 | 1.6 | 29 | 0.3 | 3.9 | 0.37 | 40
62 | 14f-RMT-136 | Afloramiento | 9252878 | 761473 | 17 | Pulluicana | Caliza | SIGE | ALS_LAB | LI18143743-LI18166359 | 1 | 1 | Hualgayoc | 1.88 | 150 | 1320 | 220 | <0.4 | 54.1 | 0.1 | 4.2 | 22.8 | 1.2 | 0.2 | 5230 | 1.02 | 0.39 | 0.65 | >25.0 | 14 | 3.2 | 1.5 | 0.15 | 1 | 0.08 | 10.15 | 13 | 0.06 | 60 | <2 | 2.7 | 11.3 | 10 | 1330 | 2.89 | 1.1 | <0.01 | 919 | 12 | 3.4 | 20 | 1400 | 0.14 | 0.38 | 4.3 | 3 | 0.045 | 2.83 | 0.05 | 2.2 | 49 | 6.3 | 4.5 | 0.47 | 300
63 | 14f-RMT-137 | Afloramiento | 9255386 | 762926 | 17 | Pulluicana | Caliza | SIGE | ALS_LAB | LI18143743-LI18166359 | 1 | 1 | Hualgayoc | <0.005 | 6 | 27 | 35 | <0.4 | 0.2 | >25.0 | <0.8 | 5.3 | 0.7 | 0.6 | <20 | 0.24 | 0.23 | 0.09 | 0.35 | 1.1 | 0.41 | <0.5 | 0.09 | 0.4 | 0.13 | 2.9 | 4 | <0.05 | 300 | <2 | 2.2 | 2.64 | 10 | 6.5 | 0.58 | 6.5 | <0.01 | 3.7 | 4 | 0.45 | <3 | 490 | 0.26 | 0.06 | <0.5 | 0.8 | 0.022 | 0.51 | 0.03 | 1.4 | 8 | 0.4 | 3.5 | 0.22 | 60
64 | 14f-RMT-138 | Afloramiento | 9256718 | 764523 | 17 | Pulluicana | Caliza | SIGE | ALS_LAB | LI18143743-LI18166359 | 1 | 1 | Hualgayoc | <0.005 | 5 | <4 | 4 | 0.4 | 0.1 | >25.0 | <0.8 | 1.8 | <0.5 | 0.1 | <20 | 0.05 | 0.06 | <0.03 | 0.17 | <0.5 | 0.18 | <0.5 | 0.03 | 0.4 | 0.1 | 0.84 | 2 | <0.05 | 100 | <2 | 1.3 | 0.75 | 10 | 1.5 | 0.23 | 1.8 | <0.01 | 0.5 | 3 | 0.15 | <3 | 360 | 0.07 | 0.01 | <0.5 | 0.2 | 0.005 | 0.04 | <0.01 | 0.9 | 4 | 0.3 | 1 | 0.05 | 10
65 | 14f-RMT-139 | Afloramiento | 9259455 | 759295 | 17 | Nm-di | Andesita | SIGE | ALS_LAB | LI18143743-LI18166359 | 1 | 1 | Hualgayoc | 0.006 | <5 | <4 | 541 | 1.5 | 0.1 | 1.9 | <0.8 | 35 | 6.7 | 2.2 | 20 | 1.19 | 0.7 | 0.76 | 2.58 | 20.9 | 2.28 | 1.6 | 0.29 | 0.4 | 1.55 | 17.9 | 17 | 0.13 | 360 | <2 | 7.6 | 17.7 | 10 | 14.2 | 4.18 | 52.4 | <0.01 | 0.5 | 8 | 2.89 | <3 | 580 | 0.49 | 0.25 | <0.5 | 3.3 | 0.321 | 0.68 | 0.13 | 1.4 | 85 | 0.6 | 8.5 | 0.83 | 40
66 | 14f-RMT-141 | Afloramiento | 9259562 | 758388 | 17 | Vol. Tantahuatay | Toba | SIGE | ALS_LAB | LI18143743-LI18166359 | 1 | 1 | Hualgayoc | <0.005 | <5 | <4 | 471 | 0.9 | 0.1 | 5 | <0.8 | 31.3 | 7.3 | 2.8 | <20 | 1.79 | 1.25 | 1.01 | 3.01 | 20.4 | 2.58 | 1 | 0.41 | <0.3 | 1.72 | 15.7 | 10 | 0.1 | 1140 | <2 | 6.4 | 16.7 | 10 | 9.1 | 4.27 | 51.9 | <0.01 | 0.5 | <3 | 2.73 | <3 | 710 | 0.44 | 0.33 | <0.5 | 2.5 | 0.32 | 0.29 | 0.14 | 1.2 | 83 | 0.3 | 11.7 | 1.13 | 70
67 | 14f-RMT-142 | Alrededor de Mina El Dorado | 9252129 | 765999 | 17 | Inca | Arenisca lutácea | SIGE | ALS_LAB | LI18143743-LI18166359 | 1 | 1 | Hualgayoc | 0.077 | 7 | 134 | 488 | 1.2 | 0.6 | 0.1 | 1.3 | 155 | 2.2 | 2.7 | 200 | 9.25 | 7.09 | 1.66 | 5.16 | 27.4 | 10.9 | 8.2 | 2.33 | 0.9 | 2.59 | 68 | 6 | 1.08 | 100 | 2 | 24.8 | 64 | 20 | 663 | 18.7 | 126 | <0.01 | 13 | <3 | 12.65 | 5 | 240 | 1.81 | 1.48 | 0.8 | 22.3 | 0.518 | 1.61 | 1.02 | 4.7 | 62 | 3.9 | 59 | 7.36 | 100
68 | 14f-RMT-143 | Prospecto El Misti | 9251176 | 765853 | 17 | Chulec | Py - En | SIGE | ALS_LAB | LI18143743-LI18166359 | 1 | 1 | Hualgayoc | 0.106 | 20 | 1440 | 26 | 0.4 | 0.1 | 0.6 | 133 | 6 | 1.3 | 2.8 | 220 | 1.17 | 0.78 | 1.57 | 17.55 | 11.3 | 1.67 | 0.9 | 0.26 | 6.3 | 0.34 | 3.41 | 7 | <0.05 | >25000 | 11 | 1.8 | 4.56 | 20 | 2550 | 0.96 | 14.5 | <0.01 | 44.3 | 4 | 1.18 | 5 | 30 | 0.11 | 0.23 | 0.8 | 0.9 | 0.031 | 27.6 | 0.04 | 1.4 | 64 | 0.9 | 9.1 | 0.47 | 17800
69 | 14f-RMT-144 | Prospecto La Revelde | 9251384 | 765456 | 17 | Chulec | Pórfido andesítico | SIGE | ALS_LAB | LI18143743-LI18166359 | 1 | 1 | Hualgayoc | 0.072 | 13 | 440 | 4360 | 1.1 | 16.7 | 0.1 | 0.9 | 55.4 | 1.1 | 7.3 | 230 | 0.91 | 0.69 | 0.67 | 6.39 | 39.1 | 1.56 | 6.5 | 0.23 | 1.5 | 4.26 | 26.9 | 42 | 0.06 | 340 | 11 | 10.3 | 20.3 | 10 | 217 | 6.76 | 156.5 | <0.01 | 39.3 | 12 | 2.82 | 5 | 80 | 0.7 | 0.18 | 6.8 | 4.3 | 0.416 | 2.71 | 0.05 | 3.5 | 96 | 4.4 | 5 | 0.53 | 60
70 | 14f-RMT-158 | Mina Tantahuatay | 9256953 | 757942 | 17 | Zona de alt. Hidortermal | - | SIGE | ALS_LAB | LI18143743-LI18166359 | 1 | 1 | Hualgayoc | 0.105 | <5 | 221 | 281 | <0.4 | 1.2 | <0.1 | <0.8 | 9.8 | 38.6 | 1.7 | 80 | 0.34 | 0.32 | 0.35 | 8.46 | 12.8 | 0.93 | 2.2 | 0.1 | <0.3 | 1.56 | 4.67 | 8 | <0.05 | 80 | 18 | 5 | 4.42 | 30 | 20.7 | 1.22 | 65.7 | <0.01 | 22.4 | 3 | 0.98 | 6 | 230 | 0.32 | 0.09 | 1.9 | 2.1 | 0.299 | 2.01 | <0.01 | 1 | 115 | 8.5 | 2.2 | 0.28 | 30
71 | 14f-RMT-161 | Mina Tantahuatay | 9255674 | 758392 | 17 | Zona de alt. Hidortermal | - | SIGE | ALS_LAB | LI18143743-LI18166359 | 1 | 1 | Hualgayoc | 0.056 | 7 | 154 | 796 | <0.4 | 1 | 0.1 | <0.8 | 26.8 | <0.5 | 0.6 | 120 | 0.52 | 0.22 | 0.41 | 1.91 | 19.5 | 0.96 | 2 | 0.09 | <0.3 | 1.16 | 12.65 | 3 | <0.05 | 40 | 7 | 7 | 13 | 20 | 153.5 | 3.51 | 6.5 | <0.01 | 21.4 | 5 | 2.01 | 6 | 710 | 0.49 | 0.12 | <0.5 | 2.5 | 0.429 | 0.19 | <0.01 | 1.2 | 109 | 3 | 2.2 | 0.3 | 20
72 | 14f-RMT-162 | Mina Tantahuatay | 9255591 | 758573 | 17 | Zona de alt. Hidortermal | Pórfido andesítico | SIGE | ALS_LAB | LI18143743-LI18166359 | 1 | 1 | Hualgayoc | <0.005 | 5 | 4 | 713 | 1.5 | 0.1 | 1.5 | <0.8 | 24.1 | 3.1 | 3.5 | <20 | 0.5 | 0.4 | 0.55 | 1.39 | 21.7 | 1.19 | 1.3 | 0.08 | 0.4 | 2.36 | 13.55 | 21 | <0.05 | 430 | <2 | 4.8 | 10.6 | 10 | 16.5 | 2.76 | 89.8 | <0.01 | 2.4 | 3 | 2.05 | <3 | 560 | 1.74 | 0.13 | <0.5 | 3.7 | 0.178 | 0.68 | 0.04 | 1.9 | 41 | 0.8 | 3.6 | 0.28 | 90
73 | 14f-RMT-163 | Proyecto Antakori | 9256495 | 757722 | 17 | Zona de alt. Hidortermal | Pórfido andesítico | SIGE | ALS_LAB | LI18143743-LI18166359 | 1 | 1 | Hualgayoc | 0.012 | 6 | 281 | 347 | <0.4 | 0.5 | 0.1 | <0.8 | 39.3 | <0.5 | 0.1 | 150 | 0.89 | 0.72 | 1 | 4.96 | 32.5 | 2.05 | 2.5 | 0.18 | 0.4 | 0.59 | 19.5 | 3 | 0.14 | 40 | 2 | 6.5 | 19.4 | 10 | 166.5 | 4.92 | 2.4 | <0.01 | 54.1 | 12 | 3.09 | <3 | 610 | 0.37 | 0.21 | <0.5 | 2.6 | 0.508 | 0.06 | 0.1 | 1.4 | 244 | 7.8 | 5.4 | 0.94 | 10
74 | 14f-RMT-164 | Cerro Jesús | 9252662 | 765057 | 17 | Nm-da | Pórfido andesítico | SIGE | ALS_LAB | LI18143743-LI18166359 | 1 | 1 | Hualgayoc | 0.01 | 5 | 35 | 446 | 1.3 | 0.9 | <0.1 | <0.8 | 27.4 | <0.5 | 6 | 150 | 1.44 | 0.77 | 0.54 | 3.57 | 19.4 | 1.5 | 2.6 | 0.29 | 0.6 | 4.11 | 13.3 | 15 | 0.12 | 150 | <2 | 9 | 12.7 | 10 | 20.7 | 3.45 | 194.5 | <0.01 | 3.6 | 3 | 2.07 | <3 | <20 | 0.49 | 0.18 | <0.5 | 2.4 | 0.341 | 2.5 | 0.13 | 1.6 | 72 | 3.8 | 8.4 | 0.79 | 30
75 | 14f-MMT-165 | - | 9252842 | 764870 | 17 | Nm-di | py | SIGE | ALS_LAB | LI18143743-LI18166359 | 1 | 1 | Hualgayoc | 0.157 | 9 | 218 | 49 | <0.4 | 1.7 | 0.1 | 2.2 | 2.6 | 3.6 | 3.1 | 320 | 1.15 | 0.6 | 0.14 | 18.7 | 6.1 | 0.97 | 5.5 | 0.27 | <0.3 | 1.1 | 1.08 | 17 | <0.05 | 70 | <2 | 3.2 | 1.37 | 40 | 132 | 0.35 | 35.3 | <0.01 | 50 | 17 | 0.51 | 10 | 60 | 0.16 | 0.12 | 2.6 | 0.7 | 0.099 | 0.66 | 0.05 | 0.6 | 14 | 8.9 | 6.5 | 0.54 | 160
76 | 14f-MMT-166 | Cerro Jesús | 9252839 | 764897 | 17 | Nm-di | py-gn-pir?esf?en? | SIGE | ALS_LAB | LI18143743-LI18166359 | 1 | 1 | Hualgayoc | 1.18 | 522 | 3280 | 13000 | <0.4 | 95.1 | 0.1 | 669 | 34.8 | 1.5 | 0.7 | 440 | 0.9 | 0.58 | 0.88 | 11.5 | 174 | 2.64 | 91.7 | 0.21 | 25.9 | 0.35 | 12.1 | 20 | <0.05 | 70 | <2 | 2.3 | 23.6 | 10 | >25000 | 5.68 | 10.8 | <0.01 | 7990 | 12 | 4.63 | 80 | 1000 | 0.16 | 0.17 | 8.5 | 1.4 | 0.06 | 6.9 | 0.01 | 6.3 | 71 | 9 | 4.8 | 0.39 | >25000
77 | 14f-RMT-171 | Proyecto Antakori | 9256227 | 757883 | 17 | Zona de alt. Hidortermal | Pórfido andesítico | SIGE | ALS_LAB | LI18143743-LI18166359 | 1 | 1 | Hualgayoc | 0.064 | <5 | 66 | 346 | <0.4 | 0.5 | 0.1 | <0.8 | 28.7 | 0.7 | 0.3 | 70 | 0.28 | 0.27 | 0.48 | 1.52 | 6.2 | 0.66 | 1.4 | 0.06 | <0.3 | 1.25 | 12.85 | 3 | <0.05 | 30 | 12 | 4.9 | 11.5 | 10 | 345 | 3.66 | 2.2 | <0.01 | 19.5 | <3 | 1.38 | 6 | 1360 | 0.28 | 0.05 | 0.5 | 2.3 | 0.4 | 0.16 | <0.01 | 0.6 | 67 | 6.6 | 1.6 | 0.34 | 20
78 | 14f-RMT-172 | Mina Tantahuatay | 9254468 | 752122 | 17 | Vol. Tantahuatay | Pórfido andesítico | SIGE | ALS_LAB | LI18143743-LI18166359 | 1 | 1 | Hualgayoc | <0.005 | <5 | <4 | 623 | 0.9 | 0.1 | 3.8 | <0.8 | 40.5 | 12.2 | 0.7 | 30 | 2.08 | 1.39 | 1.28 | 4.2 | 22.9 | 3.28 | 1.3 | 0.44 | <0.3 | 1.75 | 21 | 9 | 0.12 | 1450 | <2 | 5.7 | 21.8 | 20 | 14.7 | 5.58 | 45.7 | <0.01 | 0.7 | <3 | 4.24 | <3 | 830 | 0.31 | 0.42 | <0.5 | 3.5 | 0.406 | 0.14 | 0.11 | 1.1 | 134 | 0.4 | 13.3 | 1.29 | 100
79 | 14f-RMT-173 | Mina Tantahuatay | 9254130 | 753552 | 17 | Zona de alt. Hidortermal | Microdiorita | SIGE | ALS_LAB | LI18143743-LI18166359 | 1 | 1 | Hualgayoc | <0.005 | <5 | 5 | 455 | 0.8 | 0.1 | 3.7 | <0.8 | 31.7 | 10.9 | 1.6 | 30 | 1.72 | 0.91 | 0.9 | 3.55 | 22.9 | 2.82 | 1.2 | 0.31 | <0.3 | 1.4 | 15.25 | 14 | 0.07 | 620 | <2 | 4.2 | 16.9 | 20 | 14.1 | 4.64 | 33.7 | <0.01 | 1.1 | <3 | 3.31 | <3 | 460 | 0.26 | 0.33 | <0.5 | 2.2 | 0.455 | 0.1 | 0.12 | 0.7 | 157 | <0.3 | 9 | 0.85 | 80
80 | 14f-RMT-174 | Mina Tantahuatay | 9255779 | 753276 | 17 | Vol. Tantahuatay | Andesita porfirítica | SIGE | ALS_LAB | LI18143743-LI18166359 | 1 | 1 | Hualgayoc | 0.005 | 6 | 51 | 659 | 1.7 | 0.5 | 1 | 1 | 61.9 | 8.9 | 2.1 | 20 | 2.54 | 1.21 | 2.01 | 3.98 | 25.6 | 4.96 | 0.9 | 0.48 | 0.4 | 0.93 | 28.9 | 17 | 0.09 | 140 | <2 | 6.4 | 37.7 | 20 | 49.1 | 8.67 | 18 | <0.01 | 2.6 | 3 | 6.44 | <3 | 1640 | 0.27 | 0.59 | <0.5 | 3.2 | 0.467 | 0.9 | 0.13 | 1.2 | 175 | 0.5 | 11.5 | 1.16 | 100

## Oxidos Mayores
[11 empty] | Método de Análisis |  | DISTRITO MINERO | Al2O3 | BaO | CaO | Cr2O3 | Fe2O3 | K2O | MgO | MnO | Na2O | P2O5 | SO3 | SiO2 | SrO | TiO2 | Total | LOI 1000 | Fe-VOL05
N | Código | Nombre | Este | Norte | Zona | Unidad Geol | Descripción | Cod_Proyecto | Laboratorio | N° Reporte/Informe | ME-XRF26 | Fe-VOL05 |  | % | % | % | % | % | % | % | % | % | % | % | % | % | % | % | % | FeO
1 | 14f-RMT-058 | Afloramiento | 9242039 | 757500 | 17 | Vol. Tantahuatay | Dacita | SIGE | ALS_LAB | LI18143743 | 1 | 1 | Hualgayoc | 16.79 | 0.08 | 5.17 | 0.02 | 5.02 | 1.8 | 1.28 | 0.07 | 3.94 | 0.21 | 0.16 | 63.39 | 0.1 | 0.61 | 99.86 | 1.14 | 0.33
2 | 14f-RMT-059 | Afloramiento | 9247058 | 756819 | 17 | Vol. Tantahuatay | Toba | SIGE | ALS_LAB | LI18143743 | 1 | 1 | Hualgayoc | 19 | 0.09 | 5.46 | 0.02 | 5.15 | 1.74 | 1.6 | 0.08 | 4.19 | 0.26 | <0.01 | 60.09 | 0.11 | 0.7 | 100.2 | 1.62 | 0.31
3 | 14f-RMT-061 | Afloramiento | 9250257 | 759160 | 17 | Pulluicana | Caliza | SIGE | ALS_LAB | LI18143743 | 1 |  | Hualgayoc | 2.01 | 0.03 | 43.6 | <0.01 | 1.21 | 0.18 | 1.48 | 0.02 | 0.31 | 0.74 | 0.47 | 15.58 | 0.07 | 0.13 | 100.2 | 34.38
4 | 14f-RMT-062 | Afloramiento | 9252656 | 766420 | 17 | Farrat | Andesita | SIGE | ALS_LAB | LI18143743 | 1 |  | Hualgayoc | 9.22 | 0.05 | 0.05 | <0.01 | 25.6 | 2.64 | 0.27 | 0.01 | 0.05 | 0.45 | 2.54 | 51.05 | 0.01 | 0.73 | 103.5 | 8.57
5 | 14f-RMT-063 | Afloramiento | 9255233 | 767582 | 17 | Pulluicana | Caliza | SIGE | ALS_LAB | LI18143743 | 1 |  | Hualgayoc | 3.55 | 0.03 | 41.5 | <0.01 | 1.56 | 0.97 | 0.9 | 0.04 | <0.01 | 0.08 | 0.03 | 16.68 | 0.02 | 0.22 | 99.55 | 33.96
6 | 14f-RMT-064 | Afloramiento | 9257016 | 766729 | 17 | Pulluicana | Caliza | SIGE | ALS_LAB | LI18143743 | 1 |  | Hualgayoc | 0.5 | 0.02 | 54.3 | <0.01 | 0.27 | 0.06 | 0.52 | 0.01 | <0.01 | 0.03 | 0.03 | 1.33 | 0.06 | 0.03 | 100.15 | 42.98
7 | 14f-RMT-065 | Afloramiento | 9256833 | 770542 | 17 | Frailones | Toba | SIGE | ALS_LAB | LI18143743 | 1 |  | Hualgayoc | 21.86 | 0.1 | 1.27 | <0.01 | 5.15 | 1.7 | 0.91 | 0.06 | 1.55 | 0.06 | 0.09 | 60.85 | 0.05 | 0.39 | 100.9 | 6.81
8 | 14f-RMT-066 | Afloramiento | 9260087 | 772267 | 17 | Cajamarca | Caliza | SIGE | ALS_LAB | LI18143743 | 1 |  | Hualgayoc | 2.13 | 0.03 | 49.8 | <0.01 | 1.18 | 0.26 | 0.7 | 0.03 | <0.01 | 0.06 | 0.04 | 5.52 | 0.05 | 0.1 | 99.91 | 40.01
9 | 14f-RMT-067 | Afloramiento | 9244658 | 764954 | 17 | Chulec | Caliza | SIGE | ALS_LAB | LI18143743 | 1 |  | Hualgayoc | 4.35 | 0.02 | 45.1 | <0.01 | 1.77 | 0.61 | 0.95 | 0.04 | 0.03 | 0.13 | 0.48 | 10.3 | 0.06 | 0.18 | 100.6 | 36.51
10 | 14f-RMT-068 | Afloramiento | 9244842 | 761593 | 17 | Pariatambo | Caliza | SIGE | ALS_LAB | LI18143743 | 1 |  | Hualgayoc | 2.66 | 0.02 | 47.9 | <0.01 | 1.78 | 0.31 | 0.78 | 0.03 | 0.03 | 0.07 | 0.57 | 7.72 | 0.08 | 0.11 | 100.35 | 38.25
11 | 14f-RMT-069 | Afloramiento | 9243205 | 764433 | 17 | Nm-y | Andesita | SIGE | ALS_LAB | LI18143743 | 1 | 1 | Hualgayoc | 17.24 | 0.08 | 5.55 | <0.01 | 6.51 | 2.03 | 2.21 | 0.13 | 3.39 | 0.24 | 0.01 | 59.62 | 0.09 | 0.7 | 101.35 | 3.42 | 1.62
12 | 14f-RMT-071 | Afloramiento | 9249007 | 764315 | 17 | Nm-di | Andesita | SIGE | ALS_LAB | LI18143743 | 1 | 1 | Hualgayoc | 16.82 | 0.08 | 5.85 | <0.01 | 5.02 | 1.82 | 2.28 | 0.11 | 3.7 | 0.23 | <0.01 | 59.43 | 0.07 | 0.6 | 100.45 | 4.32 | 2.05
13 | 14f-RMT-072 | Afloramiento | 9250369 | 764199 | 17 | Pulluicana | Caliza | SIGE | ALS_LAB | LI18143743 | 1 |  | Hualgayoc | 1 | 0.03 | 51.2 | <0.01 | 0.46 | 0.22 | 0.63 | 0.01 | <0.01 | 0.63 | 0.09 | 7.34 | 0.06 | 0.07 | 101.25 | 39.46
14 | 14f-RMT-073 | Afloramiento | 9244347 | 768671 | 17 | Secuecia volcánica Frailones | Toba | SIGE | ALS_LAB | LI18143743 | 1 |  | Hualgayoc | 17.85 | 0.08 | 6.1 | <0.01 | 5.09 | 2.12 | 1.96 | 0.1 | 2.96 | 0.23 | <0.01 | 60.78 | 0.09 | 0.54 | 100.4 | 2.43
15 | 14f-RMT-074 | Afloramiento | 9243796 | 771086 | 17 | Pulluicana | Caliza | SIGE | ALS_LAB | LI18143743 | 1 |  | Hualgayoc | 2.26 | 0.03 | 48.6 | <0.01 | 0.86 | 0.47 | 0.86 | 0.03 | 0.05 | 0.08 | 0.07 | 8.66 | 0.05 | 0.11 | 100.85 | 38.71
16 | 14f-RMT-075 | Afloramiento | 9248390 | 766604 | 17 | Pulluicana | Caliza | SIGE | ALS_LAB | LI18143743 | 1 |  | Hualgayoc | 3.24 | 0.04 | 38.8 | <0.01 | 0.99 | 0.91 | 1.12 | 0.02 | 0.29 | 0.1 | 0.56 | 22.05 | 0.06 | 0.2 | 99.9 | 31.48
17 | 14f-RMT-076 | Afloramiento | 9253472 | 768752 | 17 | Pariatambo | Caliza | SIGE | ALS_LAB | LI18143743 | 1 |  | Hualgayoc | 1.12 | 0.03 | 51.9 | <0.01 | 0.56 | 0.17 | 0.52 | 0.04 | <0.01 | 0.6 | 0.06 | 5.2 | 0.18 | 0.07 | 100.85 | 40.35
18 | 14f-RMT-077 | Afloramiento | 9252861 | 767772 | 17 | Chulec | - | SIGE | ALS_LAB | LI18143743 | 1 |  | Hualgayoc | 2.84 | <0.01 | 0.1 | <0.01 | 49.4 | 0.42 | 0.06 | 0.01 | 0.02 | 0.22 | 0.36 | 36.89 | <0.01 | 0.27 | 99.9 | 8.5
19 | 14f-RMT-078 | Afloramiento | 9249197 | 769035 | 17 | Chulec | - | SIGE | ALS_LAB | LI18143743 | 1 |  | Hualgayoc | 10.8 | 0.05 | 0.43 | <0.01 | 11.03 | 1.84 | 0.79 | 0.02 | 0.06 | 2.98 | <0.01 | 65.22 | 0.01 | 0.68 | 100.7 | 6.69
20 | 14f-RMT-079 | Afloramiento | 9253473 | 771417 | 17 | Frailones | Andesita | SIGE | ALS_LAB | LI18143743 | 1 |  | Hualgayoc | 25.07 | 0.08 | 0.71 | <0.01 | 4.04 | 1.38 | 0.57 | 0.08 | 0.98 | 0.02 | <0.01 | 59.3 | 0.03 | 0.52 | 101.5 | 8.63
21 | 14f-RMT-081 | Afloramiento | 9252847 | 771718 | 17 | Pulluicana | Caliza | SIGE | ALS_LAB | LI18143743 | 1 |  | Hualgayoc | 1.31 | 0.03 | 45 | 0.01 | 0.75 | 0.2 | 1.36 | 0.01 | 0.01 | 0.79 | 0.5 | 14.54 | 0.06 | 0.08 | 100.25 | 35.58
22 | 14f-RMT-082 | Afloramiento | 9256574 | 774074 | 17 | Pe-hu | Andesita | SIGE | ALS_LAB | LI18143743 | 1 |  | Hualgayoc | 18.32 | 0.11 | 5.33 | <0.01 | 5.37 | 2.85 | 0.38 | 0.6 | 3.08 | 0.24 | <0.01 | 61.13 | 0.06 | 0.85 | 100.65 | 2.11
23 | 14f-RMT-083 | Afloramiento | 9259515 | 774159 | 17 | Pe-hu | Toba | SIGE | ALS_LAB | LI18143743 | 1 |  | Hualgayoc | 17.92 | 0.07 | 6.79 | <0.01 | 8.22 | 1.12 | 2.8 | 0.15 | 3.23 | 0.27 | 0.01 | 57.67 | 0.07 | 0.89 | 101.5 | 2.22
24 | 14f-RMT-084 | Afloramiento | 9267441 | 767442 | 17 | Celendín | Lutita | SIGE | ALS_LAB | LI18143743 | 1 |  | Hualgayoc | 21.96 | 0.03 | 0.14 | 0.01 | 6.89 | 2.93 | 1.49 | 0.03 | 0.1 | 0.18 | 0.01 | 58.53 | 0.01 | 0.9 | 100.9 | 7.61
25 | 14f-RMT-085 | Afloramiento | 9265691 | 765888 | 17 | Cajamarca | Caliza | SIGE | ALS_LAB | LI18143743 | 1 |  | Hualgayoc | 0.4 | 0.04 | 53.3 | <0.01 | 0.25 | 0.05 | 0.86 | 0.01 | <0.01 | 0.03 | 0.36 | 2.61 | 0.05 | 0.03 | 100.2 | 42.2
26 | 14f-RMT-086 | Afloramiento | 9261085 | 760705 | 17 | Centro V° Tantahuatay | Toba | SIGE | ALS_LAB | LI18143743 | 1 |  | Hualgayoc | 18.61 | 0.09 | 6.75 | <0.01 | 6.15 | 1.93 | 2.14 | 0.11 | 3.46 | 0.21 | 0.01 | 58.85 | 0.11 | 0.72 | 101.45 | 2.2
27 | 14f-RMT-087 | Afloramiento | 9261764 | 761812 | 17 | Quilquiñan | Caliza | SIGE | ALS_LAB | LI18143743 | 1 |  | Hualgayoc | 1.1 | 0.02 | 51.2 | <0.01 | 1.13 | 0.2 | 0.62 | 0.14 | <0.01 | 0.09 | 0.03 | 5.05 | 0.04 | 0.07 | 100.4 | 40.66
28 | 14f-RMT-088 | Afloramiento | 9259953 | 763351 | 17 | Quilquiñan | Lutita | SIGE | ALS_LAB | LI18143743 | 1 |  | Hualgayoc | 1.88 | 0.03 | 47.7 | <0.01 | 0.99 | 0.4 | 0.87 | 0.03 | 0.05 | 0.08 | 0.06 | 9.76 | 0.07 | 0.1 | 99.93 | 37.9
29 | 14f-RMT-089 | Afloramiento | 9257215 | 759143 | 17 | Nm-di | Andesita | SIGE | ALS_LAB | LI18143743 | 1 |  | Hualgayoc | 18.18 | 0.11 | 0.09 | <0.01 | 5.68 | 4.59 | 0.79 | 0.02 | 0.38 | 0.07 | 0.2 | 66.44 | 0.01 | 0.62 | 100.95 | 3.68
30 | 14f-RMT-091 | Cerro Corona | 9249796 | 761878 | 17 | Nm-di | Monzodiorita | SIGE | ALS_LAB | LI18143743 | 1 | 1 | Hualgayoc | 17.34 | 0.08 | 5.79 | <0.01 | 5.34 | 1.98 | 2.21 | 0.1 | 4.23 | 0.23 | <0.01 | 60.61 | 0.1 | 0.61 | 100.65 | 1.94 | 2.42
31 | 14f-RMT-092 | Cerro Corona | 9249874 | 761584 | 17 | Nm-di | Caliza | SIGE | ALS_LAB | LI18143743 | 1 |  | Hualgayoc | 1.24 | 0.08 | 50.1 | <0.01 | 1.07 | 0.12 | 0.8 | 0.02 | 0.04 | 0.44 | 0.43 | 7.94 | 0.09 | 0.09 | 100.75 | 38.25
32 | 14f-RMT-093 | Cerro Corona | 9249050 | 763562 | 17 | Nm-di | Monzodiorita | SIGE | ALS_LAB | LI18143743 | 1 |  | Hualgayoc | 17.44 | 0.09 | 5.66 | <0.01 | 5.04 | 2.05 | 2.04 | 0.1 | 4.14 | 0.24 | 0.01 | 62.04 | 0.09 | 0.6 | 100.6 | 0.98
33 | 14f-MMT-094 | Cerro Jesús | 9252210 | 764119 | 17 | Nm-di | Andesita | SIGE | ALS_LAB | LI18143743 | 1 |  | Hualgayoc | 12.12 | 0.06 | 0.06 | <0.01 | 20.98 | 2.86 | 0.44 | 0.02 | 0.25 | 0.03 | 30.9 | 51.63 | 0.02 | 0.45 | >110 | 12.54
34 | 14f-RMT-095 | - | 9253023 | 760841 | 17 | Nm-di | Andesita | SIGE | ALS_LAB | LI18143743 | 1 |  | Hualgayoc | 18.06 | 0.1 | 0.24 | 0.01 | 2.84 | 1.95 | 0.14 | 0.01 | 1.09 | 0.29 | 5.79 | 69.56 | 0.12 | 0.64 | 106.3 | 5.36
35 | 14f-RMT-096 | - | 9252673 | 760975 | 17 | Nm-di | Andesita | SIGE | ALS_LAB | LI18143743 | 1 |  | Hualgayoc | 18.04 | 0.11 | 0.12 | <0.01 | 4.48 | 2.87 | 0.36 | 0.01 | 1.14 | 0.05 | 7.04 | 68.4 | 0.04 | 0.68 | 108.35 | 4.89
36 | 14f-RMT-097 | - | 9252440 | 760394 | 17 | Nm-di | Andesita | SIGE | ALS_LAB | LI18143743 | 1 |  | Hualgayoc | 18.08 | 0.11 | 0.15 | <0.01 | 3.66 | 2.4 | 0.37 | 0.01 | 0.39 | 0.26 | 6.85 | 67.85 | 0.12 | 0.64 | >110 | 9.11
37 | 14f-RMT-098 | Cerro Corona | 9252213 | 761091 | 17 | Nm-di | Toba | SIGE | ALS_LAB | LI18143743 | 1 |  | Hualgayoc | 15.68 | 0.12 | 2.31 | <0.01 | 2 | 2.97 | 0.41 | 0.04 | 4.14 | 0.06 | 0.04 | 72.41 | 0.09 | 0.17 | 101.35 | 0.89
38 | 14f-RMT-099 | Afloramiento | 9251202 | 761093 | 17 | Pulluicana | Caliza | SIGE | ALS_LAB | LI18143743 | 1 |  | Hualgayoc | 2.53 | 0.03 | 40 | <0.01 | 1.11 | 0.36 | 0.53 | 0.08 | <0.01 | 1.14 | 0.68 | 22.87 | 0.05 | 0.17 | 98.98 | 29.4
39 | 14f-RMT-111 | Afloramiento | 9244965 | 755187 | 17 | Vol. Tantahuatay | Toba | SIGE | ALS_LAB | LI18143743 | 1 | 1 | Hualgayoc | 18.11 | 0.08 | 5.25 | <0.01 | 4.94 | 1.82 | 1.51 | 0.08 | 3.73 | 0.22 | <0.01 | 63.17 | 0.1 | 0.58 | 101.85 | 2.17 | 1.26
40 | 14f-RMT-112 | Afloramiento | 9245042 | 749524 | 17 | Inca | Travertino | SIGE | ALS_LAB | LI18143743 | 1 |  | Hualgayoc | 0.07 | 0.05 | 56.4 | <0.01 | 0.3 | 0.02 | 0.14 | 0.06 | <0.01 | 0.01 | 0.01 | 0.27 | 0.04 | 0.01 | 100.3 | 42.89
41 | 14f-RMT-113 | Afloramiento | 9248569 | 756273 | 17 | Centro V° Tantahuatay | Toba | SIGE | ALS_LAB | LI18143743 | 1 | 1 | Hualgayoc | 18.18 | 0.09 | 5.86 | <0.01 | 4.04 | 2.23 | 1.66 | 0.1 | 3.6 | 0.27 | <0.01 | 61.59 | 0.11 | 0.66 | 100.7 | 2.2 | 1.23
42 | 14f-RMT-114 | Afloramiento | 9252085 | 759479 | 17 | Pariatambo | Marmol | SIGE | ALS_LAB | LI18143743 | 1 |  | Hualgayoc | 7.83 | 0.04 | 35.7 | 0.01 | 2.71 | 0.01 | 5.63 | 0.06 | 0.02 | 1.9 | 0.24 | 44.19 | 0.02 | 0.49 | 100.95 | 1.9
43 | 14f-RMT-115 | Afloramiento | 9252394 | 759831 | 17 | Nm-di | Dacita | SIGE | ALS_LAB | LI18143743 | 1 |  | Hualgayoc | 17.22 | 0.09 | 1.4 | <0.01 | 4.41 | 2.37 | 1.77 | 0.04 | 3.69 | 0.23 | 0.04 | 66.57 | 0.05 | 0.53 | 101.25 | 2.76
44 | 14f-RMT-116 | Afloramiento | 9250880 | 759507 | 17 | Pariatambo | Caliza | SIGE | ALS_LAB | LI18143743 | 1 |  | Hualgayoc | 0.61 | 0.03 | 41.3 | <0.01 | 0.58 | 0.11 | 0.5 | 0.01 | <0.01 | 1.38 | 0.81 | 24.09 | 0.07 | 0.05 | 100 | 30.46
45 | 14f-RMT-117 | Afloramiento | 9262377 | 772648 | 17 | Cajamarca | Margas | SIGE | ALS_LAB | LI18143743 | 1 |  | Hualgayoc | 9.29 | 0.07 | 18.25 | 0.01 | 2.49 | 2.6 | 0.9 | 0.04 | 0.56 | 0.11 | 0.02 | 49.98 | 0.03 | 0.5 | 101.15 | 16.21
46 | 14f-RMT-118 | Afloramiento | 9263538 | 770920 | 17 | Cajamarca | Caliza | SIGE | ALS_LAB | LI18143743 | 1 |  | Hualgayoc | 0.06 | 0.03 | 56.4 | <0.01 | 0.11 | 0.01 | 0.22 | 0.01 | <0.01 | 0.02 | <0.01 | 0.35 | 0.06 | 0.03 | 100.4 | 43.09
47 | 14f-RMT-119 | Afloramiento | 9263081 | 766120 | 17 | Cajamarca | Caliza | SIGE | ALS_LAB | LI18143743 | 1 |  | Hualgayoc | 0.19 | 0.04 | 56.3 | <0.01 | 0.15 | 0.01 | 0.31 | 0.01 | <0.01 | 0.03 | 0.02 | 0.74 | 0.08 | 0.03 | 100.85 | 42.94
48 | 14f-RMT-121 | Afloramiento | 9259873 | 765836 | 17 | Pulluicana | Caliza | SIGE | ALS_LAB | LI18143743 | 1 |  | Hualgayoc | 1.53 | 0.04 | 50.9 | <0.01 | 0.63 | 0.19 | 0.77 | 0.04 | <0.01 | 0.05 | 0.1 | 4.98 | 0.05 | 0.08 | 99.35 | 39.98
49 | 14f-RMT-122 | Afloramiento | 9260547 | 769031 | 17 | Quilquiñan | Caliza | SIGE | ALS_LAB | LI18143743 | 1 |  | Hualgayoc | 5.47 | 0.04 | 26.2 | <0.01 | 1.54 | 1.58 | 0.9 | 0.02 | 0.5 | 0.07 | 0.02 | 41.4 | 0.04 | 0.34 | 100.05 | 21.88
50 | 14f-RMT-123 | Afloramiento | 9258346 | 755836 | 17 | Centro V° Tantahuatay | Andesita porfirítica | SIGE | ALS_LAB | LI18143743 | 1 | 1 | Hualgayoc | 19.01 | 0.12 | 3.48 | <0.01 | 5.39 | 2.03 | 0.55 | 0.1 | 3.97 | 0.28 | <0.01 | 61.74 | 0.1 | 0.83 | 100.65 | 2.94 | 0.47
51 | 14f-RMT-124 | Afloramiento | 9259108 | 754635 | 17 | Nm-an/ta | Andesita porfirítica | SIGE | ALS_LAB | LI18143743 | 1 |  | Hualgayoc | 20.86 | 0.12 | 2.25 | <0.01 | 6.03 | 1.92 | 1.07 | 0.09 | 2.36 | 0.23 | <0.01 | 60.57 | 0.05 | 0.83 | 101.85 | 5.37
52 | 14f-RMT-125 | Afloramiento | 9259098 | 754645 | 17 | Nm-an/ta | Andesita porfirítica | SIGE | ALS_LAB | LI18143743 | 1 | 1 | Hualgayoc | 17.75 | 0.1 | 5.61 | <0.01 | 5.36 | 2.05 | 2.38 | 0.1 | 4.33 | 0.25 | <0.01 | 62.03 | 0.1 | 0.67 | 101.8 | 0.98 | 1.65
53 | 14f-RMT-126 | Afloramiento | 9262270 | 750719 | 17 | Vol. Tantahuatay | Toba | SIGE | ALS_LAB | LI18143743 | 1 | 1 | Hualgayoc | 16.2 | 0.06 | 12.3 | <0.01 | 5 | 1.78 | 1.68 | 0.24 | 2.76 | 0.28 | 0.03 | 51.91 | 0.1 | 0.61 | 99.88 | 6.86 | 1.59
54 | 14f-RMT-127 | Afloramiento | 9262976 | 750135 | 17 | Vol. Tantahuatay | Toba | SIGE | ALS_LAB | LI18143743 | 1 |  | Hualgayoc | 22.56 | 0.03 | 0.66 | <0.01 | 7.03 | 0.46 | 1.34 | 0.01 | 0.55 | 0.21 | 0.01 | 58.54 | 0.02 | 0.88 | 101.15 | 8.78
55 | 14f-RMT-128 | Afloramiento | 9261195 | 756977 | 17 | Pariatambo | Caliza | SIGE | ALS_LAB | LI18143743 | 1 |  | Hualgayoc | 4.88 | 0.03 | 43 | <0.01 | 1.52 | 0.6 | 0.81 | 0.05 | <0.01 | 0.12 | 0.9 | 12.89 | 0.07 | 0.23 | 100 | 34.89
56 | 14f-RMT-129 | Afloramiento | 9262274 | 753973 | 17 | Vol. Tantahuatay | Caliza | SIGE | ALS_LAB | LI18143743 | 1 |  | Hualgayoc | 3 | 0.04 | 40 | <0.01 | 0.47 | 0.71 | 0.55 | 0.01 | 0.01 | 0.32 | 0.06 | 23.26 | 0.07 | 0.13 | 100.65 | 32.01
57 | 14f-RMT-131 | Mina Sinchao | 9258022 | 756563 | 17 | Vol. Tantahuatay | Andesita porfirítica | SIGE | ALS_LAB | LI18143743 | 1 | 1 | Hualgayoc | 17.92 | 0.1 | 5.7 | <0.01 | 5.85 | 1.76 | 2.54 | 0.1 | 4.13 | 0.26 | 0.05 | 59.66 | 0.1 | 0.69 | 100.25 | 1.31 | 2.22
58 | 14f-RMT-132 | Mina Cleopatra | 9255658 | 758906 | 17 | Pulluicana | Mármol | SIGE | ALS_LAB | LI18143743 | 1 |  | Hualgayoc | 4.06 | 0.04 | 47.7 | <0.01 | 1.35 | 0.48 | 2.91 | 0.12 | 0.02 | 0.22 | 1.66 | 10 | 0.11 | 0.19 | 101.45 | 32.43
59 | 14f-RMT-133 | Mina Cleopatra | 9255605 | 758828 | 17 | Zona de alt. Hidortermal | Mármol | SIGE | ALS_LAB | LI18143743 | 1 |  | Hualgayoc | 6.12 | 0.03 | 48.9 | 0.01 | 1.54 | 0.08 | 0.47 | 0.27 | <0.01 | 0.13 | 1.45 | 13.27 | 0.05 | 0.28 | 101.85 | 29.1
60 | 14f-RMT-134 | Mina Cleopatra | 9255605 | 758828 | 17 | Zona de alt. Hidortermal | Areniscas cuarzosas | SIGE | ALS_LAB | LI18143743 | 1 |  | Hualgayoc | 0.49 | <0.01 | 0.22 | <0.01 | 58.59 | 0.07 | 0.01 | 0.01 | <0.01 | 0.08 | 12.25 | 6.59 | 0.03 | 0.05 | >110 | 32.19
61 | 14f-RMT-135 | Mina Cleopatra | 9252840 | 761516 | 17 | Pulluicana | Caliza | SIGE | ALS_LAB | LI18143743 | 1 |  | Hualgayoc | 0.97 | 0.04 | 38 | <0.01 | 0.5 | 0.07 | 1.84 | 0.01 | <0.01 | 0.51 | 1.3 | 28.21 | 0.13 | 0.06 | 99.79 | 28.13
62 | 14f-RMT-136 | Afloramiento | 9252878 | 761473 | 17 | Pulluicana | Caliza | SIGE | ALS_LAB | LI18143743 | 1 |  | Hualgayoc | 1.06 | 0.02 | 0.12 | <0.01 | 39.21 | 0.02 | 0.02 | 0.01 | 0.02 | 0.28 | 19.9 | 34.92 | 0.19 | 0.06 | >110 | 22.18
63 | 14f-RMT-137 | Afloramiento | 9255386 | 762926 | 17 | Pulluicana | Caliza | SIGE | ALS_LAB | LI18143743 | 1 |  | Hualgayoc | 0.64 | 0.04 | 54.5 | <0.01 | 0.45 | 0.09 | 0.99 | 0.04 | <0.01 | 0.22 | 0.23 | 2.16 | 0.06 | 0.05 | 99.95 | 40.43
64 | 14f-RMT-138 | Afloramiento | 9256718 | 764523 | 17 | Pulluicana | Caliza | SIGE | ALS_LAB | LI18143743 | 1 |  | Hualgayoc | 0.14 | 0.05 | 55 | 0.01 | 0.21 | 0.03 | 0.43 | 0.01 | <0.01 | 0.09 | 0.1 | 1.58 | 0.05 | 0.02 | 98.08 | 40.35
65 | 14f-RMT-139 | Afloramiento | 9259455 | 759295 | 17 | Nm-di | Andesita | SIGE | ALS_LAB | LI18143743 | 1 | 1 | Hualgayoc | 18.8 | 0.09 | 2.82 | 0.01 | 3.8 | 1.83 | 1.88 | 0.05 | 2.88 | 0.21 | 5.42 | 63.57 | 0.08 | 0.56 | 106.4 | 4.34 | 0.63
66 | 14f-RMT-141 | Afloramiento | 9259562 | 758388 | 17 | Vol. Tantahuatay | Toba | SIGE | ALS_LAB | LI18143743 | 1 | 1 | Hualgayoc | 16.22 | 0.07 | 7.11 | <0.01 | 4.24 | 1.98 | 1.39 | 0.15 | 3.37 | 0.22 | 0.02 | 57.61 | 0.09 | 0.54 | 98.02 | 4.96 | 1.39
67 | 14f-RMT-142 | Alrededor de Mina El Dorado | 9252129 | 765999 | 17 | Inca | Arenisca lutácea | SIGE | ALS_LAB | LI18143743 | 1 |  | Hualgayoc | 10.2 | 0.07 | 0.06 | <0.01 | 7.2 | 2.93 | 0.25 | 0.01 | 0.04 | 0.1 | 2.1 | 75.15 | 0.04 | 0.9 | 102.85 | 3.52
68 | 14f-RMT-143 | Prospecto El Misti | 9251176 | 765853 | 17 | Chulec | Py - En | SIGE | ALS_LAB | LI18143743 | 1 |  | Hualgayoc | 1.25 | 0.01 | 0.88 | <0.01 | 24.94 | 0.33 | 0.61 | 25 | <0.01 | 0.28 | 8.66 | 18.56 | 0.01 | 0.05 | 109.9 | 24.59
69 | 14f-RMT-144 | Prospecto La Revelde | 9251384 | 765456 | 17 | Chulec | Porfido Andesitico | SIGE | ALS_LAB | LI18143743 | 1 |  | Hualgayoc | 16.33 | 0.53 | 0.07 | <0.01 | 8.84 | 4.99 | 0.3 | 0.02 | 0.13 | 0.05 | 0.51 | 63.82 | 0.01 | 0.7 | 101.45 | 4.97
70 | 14f-RMT-158 | Mina Tantahuatay | 9256953 | 757942 | 17 | Zona de alt. Hidortermal | - | SIGE | ALS_LAB | LI18143743 | 1 |  | Hualgayoc | 21.73 | 0.05 | 0.05 | <0.01 | 12.02 | 1.81 | 0.17 | 0.01 | 0.17 | 0.08 | 21 | 53.14 | 0.03 | 0.55 | >110 | 9.6
71 | 14f-RMT-161 | Mina Tantahuatay | 9255674 | 758392 | 17 | Zona de alt. Hidortermal | - | SIGE | ALS_LAB | LI18143743 | 1 |  | Hualgayoc | 14.78 | 0.1 | 0.18 | <0.01 | 2.7 | 1.27 | 0.03 | 0.01 | 0.28 | 0.31 | 6.2 | 70.12 | 0.09 | 0.74 | 106.75 | 9.86
72 | 14f-RMT-162 | Mina Tantahuatay | 9255591 | 758573 | 17 | Zona de alt. Hidortermal | Porfido riodacítico | SIGE | ALS_LAB | LI18143743 | 1 | 1 | Hualgayoc | 16.62 | 0.1 | 2.37 | <0.01 | 2.05 | 2.76 | 0.59 | 0.06 | 4.14 | 0.1 | 0.03 | 69.02 | 0.08 | 0.3 | 99.64 | 1.39 | 0.42
73 | 14f-RMT-163 | Proyecto Antakori | 9256495 | 757722 | 17 | Zona de alt. Hidortermal | Pórfido andesítico | SIGE | ALS_LAB | LI18143743 | 1 | 1 | Hualgayoc | 19.9 | 0.05 | 0.16 | <0.01 | 7.32 | 0.62 | 0.02 | 0.01 | 0.19 | 0.32 | 2.92 | 63.53 | 0.08 | 0.89 | 103.85 | 7.69 | 0.31
74 | 14f-RMT-164 | Cerro Jesús | 9252662 | 765057 | 17 | Nm-da | Pórfido andesítico | SIGE | ALS_LAB | LI18143743 | 1 |  | Hualgayoc | 15.99 | 0.07 | 0.02 | <0.01 | 5.29 | 4.78 | 0.73 | 0.02 | 0.06 | 0.07 | 0.05 | 69.27 | <0.01 | 0.57 | 100.3 | 3.31
75 | 14f-MMT-165 | - | 9252842 | 764870 | 17 | Nm-di | py | SIGE | ALS_LAB | LI18143743 | 1 |  | Hualgayoc | 4.95 | 0.03 | 0.02 | <0.01 | 25.55 | 1.24 | 0.12 | 0.01 | 0.06 | 0.02 | >34 | 55.41 | 0.02 | 0.19 | >110 | 13.68
76 | 14f-MMT-166 | Cerro Jesús | 9252839 | 764897 | 17 | Nm-di | py-gn-pir?esf?en? | SIGE | ALS_LAB | LI18143743 | 1 |  | Hualgayoc | 3.12 | 1.57 | <0.01 | 0.01 | 15.9 | 0.34 | 0.15 | 0.02 | <0.01 | 0.13 | >34 | 32.54 | 0.14 | 0.12 | >110 | 15.24
77 | 14f-RMT-171 | Proyecto Antakori | 9256227 | 757883 | 17 | Zona de alt. Hidortermal | Pórfido andesítico | SIGE | ALS_LAB | LI18143743 | 1 |  | Hualgayoc | 15.86 | 0.05 | 0.1 | 0.01 | 2.11 | 1.38 | 0.01 | 0.01 | 0.59 | 0.27 | 8.48 | 66.99 | 0.17 | 0.68 | 109 | 12.21
78 | 14f-RMT-172 | Mina Tantahuatay | 9254468 | 752122 | 17 | Vol. Tantahuatay | Pórfido andesítico | SIGE | ALS_LAB | LI18143743 | 1 | 1 | Hualgayoc | 18.08 | 0.09 | 5.47 | <0.01 | 5.92 | 2 | 1.48 | 0.2 | 4.27 | 0.27 | 0.02 | 60.84 | 0.11 | 0.69 | 100.6 | 1.09 | 1.52
79 | 14f-RMT-173 | Mina Tantahuatay | 9254130 | 753552 | 17 | Zona de alt. Hidortermal | Microdiorita | SIGE | ALS_LAB | LI18143743 | 1 | 1 | Hualgayoc | 17.85 | 0.08 | 5.54 | 0.01 | 5.04 | 1.64 | 3.1 | 0.09 | 3.48 | 0.23 | 1.4 | 57.41 | 0.06 | 0.82 | 101.85 | 5 | 2.91
80 | 14f-RMT-174 | Mina Tantahuatay | 9255779 | 753276 | 17 | Vol. Tantahuatay | Andesita porfirítica | SIGE | ALS_LAB | LI18143743 | 1 |  | Hualgayoc | 20.13 | 0.1 | 1.46 | <0.01 | 5.91 | 1.02 | 0.4 | 0.02 | 1.62 | 0.51 | 9.98 | 57.59 | 0.22 | 0.83 | >110 | 10.41

## LEYENDA
Color: Obligatorio
Color: Opcional
Código: | Código de muestra
Nombre: | Nombre de la sustancia, ocurrencia, deposito
Este: | Coordenada Este
Norte: | Coordenada Norte
Zona: | Zona UTM
Fecha: | Fecha de muestra
Unidad Geol: | Descripción geológica
Cod_Proyecto: | Código de proyecto
Laboratorio: | Nombre de laboratorio
Análisis: | Tipo de análisis
Resultados: | Elementos y unidad(repetitivo)